## Folha 1
MPR010 |  |  | m² | Pavimento contínuo de microcimento.
Pavimento contínuo liso de 3 mm de espessura, realizado sobre superfície absorvente (não incluída neste preço), através da aplicação sucessiva de: camada de primário monocomponente, diluído em duas partes de água; malha de fibra de vidro anti-álcalis de 80 g/m² de massa superficial; dupla camada base (de 1 kg/m² cada camada) de microcimento monocomponente, cor branco; dupla camada decorativa (de 0,3 kg/m² cada camada) de microcimento monocomponente, acabamento liso, cor branco; camada de vedação formada por duas demãos de primário vedante transpirável com resinas acrílicas em dispersão aquosa e duas demãos de vedante de poliuretano alifático de dois componentes sem dissolventes, acabamento brilhante.
Unitário | Ud | Descrição |  |  | Rend. | Preço unitário | Importância
mt28mcm070k | l | Primário monocomponente, diluído em duas partes de água, à base de resinas sintéticas em dispersão aquosa, aplicado para regularizar a porosidade e melhorar a aderência dos suportes absorventes e não absorventes, aplicável com rolo. |  |  | 0.135 | 8.5 | 1.15
mt28mcm060e | m² | Malha de fibra de vidro anti-álcalis de 80 g/m² de massa superficial e de 1x50 m, para armar microcimentos. |  |  | 1.05 | 1.22 | 1.28
mt28mcm080kW1e | kg | Microcimento monocomponente cor branco, composto de cimento, inertes seleccionados e aditivos, de grande dureza, aderência e flexibilidade, como camada base, prévia amassadura com água, aplicável com palustra. |  |  | 2 | 3.66 | 7.32
mt28mcm080lW1d | kg | Microcimento monocomponente acabamento liso, cor branco, composto de cimento, inertes seleccionados e aditivos, de grande dureza, aderência e flexibilidade, como camada decorativa, prévia amassadura com água, aplicável com palustra. |  |  | 0.6 | 3.27 | 1.96
mt08aaa010a | m³ | Água. |  |  | 0.004 | 1.51 | 0.01
mt28mcm090d | l | Primário vedante transpirável com resinas acrílicas em dispersão aquosa, aplicável com trincha. |  |  | 0.12 | 10.72 | 1.29
mt28mcm100j | l | Vedante de poliuretano alifático de dois componentes sem dissolventes, acabamento brilhante, aplicável com trincha ou rolo. |  |  | 0.12 | 29.65 | 3.56
mo020 | h | Oficial de 1ª construção. |  |  | 0.792 | 16.85 | 13.35
mo113 | h | Operário não qualificado construção. |  |  | 1.414 | 15.82 | 22.37
| % | Custos directos complementares |  |  | 2 | 52.29 | 1.05
Custo de manutenção decenal: 11,20€ nos primeiros 10 anos. | [5 empty] | Total: | 53.34