## Folha 1
NAL060 | m² |  | Isolamento térmico de pavimentos flutuantes, com lã de madeira.
Isolamento térmico de pavimentos flutuantes, formado por painel leve de lã de madeira, de 600x2000 mm e 15 mm de espessura, resistência térmica 0,17 m²°C/W, condutibilidade térmica 0,09 W/(m°C), preparado para receber uma base de pavimento de argamassa ou betão (não incluída neste preço).
Unitário |  | Ud |  | Descrição |  | Rend. |  | Preço unitário | Importância
mt16vki010a |  | m² |  | Painel leve de lã de madeira, de 600x2000 mm e 15 mm de espessura, formado por aparas de madeira aglomeradas com cimento, resistência térmica 0,17 m²°C/W, condutibilidade térmica 0,09 W/(m°C), densidade 566,7 kg/m³, factor de resistência à difusão do vapor de água 0,4 e Euroclasse B-s1, d0 de reacção ao fogo, segundo EN 13168, para isolamento térmico e acústico e protecção contra incêndios, em edificação. |  | 1.1 |  | 9.52 | 10.47
mo054 |  | h |  | Oficial de 1ª montador de isolamentos. |  | 0.081 |  | 17.41 | 1.41
mo101 |  | h |  | Ajudante de montador de isolamentos. |  | 0.081 |  | 16.45 | 1.33
|  | % |  | Custos directos complementares |  | 2 |  | 13.21 | 0.26
[8 empty] | Total: | 13.47
Referência e título da norma |  |  |  |  | Aplicabilidade(a) |  | Obrigatoriedade(b) |  |  | Sistema(c)
EN 13168:2012+A1:2015 |  |  |  |  | 1072015 |  | 1072016
Produtos de isolamento térmico para aplicação em edifícios — Produtos manufaturados de lã de madeira (WW) — Especificação
(a) Data de entrada em aplicação da norma harmonizada e início do período de coexistência
(b) Data final do período de coexistência / entrada em vigor da marcação CE
(c) Sistema de avaliação e verificação da regularidade do desempenho