## Folha 1
NAP005 |  |  | m | Banda elástica perimetral para apoio de parede divisória interior de alvenaria.
Banda flexível de polietileno reticulado de célula fechada, de 10 mm de espessura e 150 mm de largura, colocada em todo o perímetro da parede divisória interior de alvenaria, para garantir a sua dessolidarização e optimizar o isolamento acústico.
Unitário | Ud | Descrição |  |  | Rend. | Preço unitário | Importância
mt16pdg040a | m | Banda flexível de polietileno reticulado de célula fechada, de 10 mm de espessura e 150 mm de largura, resistência térmica 0,25 m²°C/W, condutibilidade térmica 0,04 W/(m°C), Euroclasse E de reacção ao fogo. |  |  | 1.1 | 1.11 | 1.22
mo113 | h | Operário não qualificado construção. |  |  | 0.051 | 15.82 | 0.81
| % | Meios auxiliares |  |  | 2 | 2.03 | 0.04
| % | Custos indirectos |  |  | 3 | 2.07 | 0.06
Custo de manutenção decenal: 0,04€ nos primeiros 10 anos. | [5 empty] | Total: | 2.13