## Folha 1
NAQ011 | m² |  | Isolamento térmico pelo exterior de coberturas inclinadas de telhas, com ripas ventiladas incorporadas. Sistema "GRAZIMAC EZ".
Isolamento térmico pelo exterior de coberturas inclinadas de telhas, formado por placa de poliestireno extrudido EZ 40 "GRAZIMAC", de 1250x592,5 mm, de superfície lisa e bordo lateral a meia madeira, de 40 mm de espessura, 300 kPa de resistência à compressão, densidade 32 kg/m³, condutibilidade térmica 0,035 W/(m°C), com perfis perfurados de aço galvanizado, com uma separação entre perfis de 395 mm, fixado mecanicamente sobre superfície suporte existente.
Unitário |  | Ud |  | Descrição | Rend. | Preço unitário | Importância
mt16peg010f |  | m² |  | Placa de poliestireno extrudido EZ 40 "GRAZIMAC", de 1250x592,5 mm, de superfície lisa e bordo lateral a meia madeira, de 40 mm de espessura, 300 kPa de resistência à compressão, densidade 32 kg/m³, condutibilidade térmica 0,035 W/(m°C), com perfis perfurados de aço galvanizado, com uma separação entre perfis de 395 mm. | 1.05 | 10.42 | 10.94
mt16aaa020ig |  | Ud |  | Fixação mecânica para painéis isolantes de poliestireno extrudido, colocados directamente sobre a superfície suporte. | 2.5 | 0.19 | 0.48
mo054 |  | h |  | Oficial de 1ª montador de isolamentos. | 0.076 | 17.77 | 1.35
mo101 |  | h |  | Ajudante de montador de isolamentos. | 0.076 | 16.81 | 1.28
|  | % |  | Custos directos complementares | 2 | 14.05 | 0.28
Custo de manutenção decenal: 0,29€ nos primeiros 10 anos. | [5 empty] | Total: | 14.33