## Folha 1
NBJ010 | m |  | Isolamento sonoro do perímetro de apoio de parede de placas, com banda dessolidarizadora de polietileno.
Isolamento sonoro do perímetro de apoio de parede de placas, realizado com banda autocolante dessolidarizante, de 46 mm de largura e de 3,9 mm de espessura, formada por uma lâmina de polietileno de alta resistência e uma lâmina viscoelástica de alta densidade, resistência térmica 0,078 m²°C/W, condutibilidade térmica 0,05 W/(m°C) e rigidez dinâmica inferior a 100 MN/m³, para garantir a sua dessolidarização e optimizar o isolamento sonoro.
Unitário |  | Ud |  | Descrição | Rend. | Preço unitário | Importância
mt16ptd015m |  | m |  | Banda autocolante dessolidarizante, de 46 mm de largura e de 3,9 mm de espessura, formada por uma lâmina de polietileno de alta resistência e uma lâmina viscoelástica de alta densidade, resistência térmica 0,078 m²°C/W, condutibilidade térmica 0,05 W/(m°C) e rigidez dinâmica inferior a 100 MN/m³, Euroclasse B-s1, d0 de reacção ao fogo segundo NP EN 13501-1; proporcionando uma redução do nível global ponderado de pressão a sons de condução aérea de 3 dBA. | 1.1 | 0.82 | 0.9
mo100 |  | h |  | Ajudante de montador de pré-fabricados interiores. | 0.05 | 22.13 | 1.11
|  | % |  | Custos directos complementares | 2 | 2.01 | 0.04
Custo de manutenção decenal: 0,04€ nos primeiros 10 anos. | [5 empty] | Total: | 2.05