## Folha 1
UXN040 |  |  | m² | Pavimento técnico acessível "KLINKERTECH", para exterior.
Pavimento técnico acessível "KLINKERTECH", para exterior, composto por painéis cerâmicos autoportantes de 400x400 mm e 20 mm de espessura, de grés extrudido, com núcleo aligeirado através de células, série Volcano, cor Tambora, acabamento mate, apoiados sobre pés reguláveis de polipropileno com carga mineral, de cor preto, com base redonda, modelo SRE-100/130 "KLINKERTECH", para alturas entre 100 e 130 mm.
Unitário | Ud | Descrição |  |  |  | Rend. | Preço unitário |  | Importância
mt12pct030Ld | Ud | Pé regulável de polipropileno com carga mineral, de cor preto, com base redonda, modelo SRE-100/130 "KLINKERTECH", para alturas entre 100 e 130 mm. |  |  |  | 3 | 4.3 |  | 12.9
mt23ppb011 | Ud | Parafuso de aço 19/22 mm. |  |  |  | 32 | 0.02 |  | 0.64
mt13blw110a | Ud | Aerossol com 750 cm³ de espuma de poliuretano, de 25 kg/m³ de densidade, 150% de expansão, 18 N/cm² de resistência à tracção e 20 N/cm² de resistência à flexão, condutibilidade térmica 0,04 W/(m°C), estável de -40°C a 100°C; aplicável com pistola; segundo EN 13165. |  |  |  | 0.1 | 9.2 |  | 0.92
mt12klt010o | m² | Painéis cerâmicos autoportantes para o sistema de pavimento técnico acessível "KLINKERTECH", de 400x400 mm e 20 mm de espessura, de grés extrudido, com núcleo aligeirado através de células, série Volcano, cor Tambora, acabamento mate. |  |  |  | 1.05 | 42.08 |  | 44.18
mo011 | h | Oficial de 1ª montador. |  |  |  | 0.354 | 17.41 |  | 6.16
mo080 | h | Ajudante de montador. |  |  |  | 0.354 | 16.45 |  | 5.82
| % | Custos directos complementares |  |  |  | 2 | 70.62 |  | 1.41
Custo de manutenção decenal: 14,41€ nos primeiros 10 anos. | [6 empty] | Total: |  | 72.03
Referência e título da norma |  |  |  |  | Aplicabilidade (1) |  |  | Obrigatoriedade (2) |  | Sistema (3)
EN 13165:2012 |  |  |  |  | 192013 |  |  | 192013
Produtos de isolamento térmico para aplicação em edifícios - Produtos manufaturados de espuma de poliuretano rígido (PUR) - Especificação Especificação
(1) Data de entrada em aplicação da norma harmonizada e início do período de coexistência
(2) Data final do período de coexistência / entrada em vigor da marcação CE
(3) Sistema de avaliação e verificação da regularidade do desempenho