## Folha 1
UXN040 |  |  | m² | Pavimento técnico acessível "KLINKERTECH", para exterior.
Pavimento técnico acessível "KLINKERTECH", para exterior, composto por painéis cerâmicos autoportantes de 400x400 mm e 20 mm de espessura, de grés extrudido, com núcleo aligeirado através de células, série Volcano, cor Fuji, acabamento anti-deslizante, apoiados sobre pés reguláveis de polipropileno com carga mineral, de cor preto, com base redonda, modelo SRE-582/670 "KLINKERTECH", para alturas entre 582 e 670 mm.
Unitário | Ud | Descrição |  |  |  | Rend. | Preço unitário |  | Importância
mt12pct030Yq | Ud | Pé regulável de polipropileno com carga mineral, de cor preto, com base redonda, modelo SRE-582/670 "KLINKERTECH", para alturas entre 582 e 670 mm. |  |  |  | 3 | 14.25 |  | 42.75
mt23ppb011 | Ud | Parafuso de aço 19/22 mm. |  |  |  | 32 | 0.02 |  | 0.64
mt13blw110a | Ud | Aerossol com 750 cm³ de espuma de poliuretano, de 25 kg/m³ de densidade, 150% de expansão, 18 N/cm² de resistência à tracção e 20 N/cm² de resistência à flexão, condutibilidade térmica 0,04 W/(m°C), estável de -40°C a 100°C; aplicável com pistola; segundo EN 13165. |  |  |  | 0.1 | 9.2 |  | 0.92
mt12klt010n | m² | Painéis cerâmicos autoportantes para o sistema de pavimento técnico acessível "KLINKERTECH", de 400x400 mm e 20 mm de espessura, de grés extrudido, com núcleo aligeirado através de células, série Volcano, cor Fuji, acabamento anti-deslizante. |  |  |  | 1.05 | 44.01 |  | 46.21
mo011 | h | Oficial de 1ª montador. |  |  |  | 0.354 | 17.41 |  | 6.16
mo080 | h | Ajudante de montador. |  |  |  | 0.354 | 16.45 |  | 5.82
| % | Custos directos complementares |  |  |  | 2 | 102.5 |  | 2.05
Custo de manutenção decenal: 20,91€ nos primeiros 10 anos. | [6 empty] | Total: |  | 104.55
Referência e título da norma |  |  |  |  | Aplicabilidade (1) |  |  | Obrigatoriedade (2) |  | Sistema (3)
EN 13165:2012 |  |  |  |  | 192013 |  |  | 192013
Produtos de isolamento térmico para aplicação em edifícios - Produtos manufaturados de espuma de poliuretano rígido (PUR) - Especificação Especificação
(1) Data de entrada em aplicação da norma harmonizada e início do período de coexistência
(2) Data final do período de coexistência / entrada em vigor da marcação CE
(3) Sistema de avaliação e verificação da regularidade do desempenho