## Folha 1
EHZ100 | m |  | Reforço de vigas e vigotas, com laminado de fibra de carbono MasterBrace "Master Builders Solutions".
Reforço pela face inferior de vigas ou vigotas de betão armado, através do sistema MasterBrace "Master Builders Solutions", constituído por laminado de fibra de carbono, MasterBrace LAM 170/3100 "Master Builders Solutions", de 50 mm de largura e 1,4 mm de espessura, módulo de elasticidade 170000 N/mm², resistência à tracção 3100 MPa e extensão limite 1,9%, colocado com MasterBrace ADH 4000 "Master Builders Solutions", aplicando uma camada de 2 mm de espessura sobre o laminado com espátula e outra camada de 1 mm de espessura sobre a superfície de contacto com o suporte, com aplicação prévia de primário MasterBrace P 3500 "Master Builders Solutions", aplicado com trincha.
Unitário |  | Ud |  | Descrição |  | Rend. |  | Preço unitário | Importância
mt09reh420a |  | kg |  | Primário de dois componentes à base de resina epóxi sem dissolventes, MasterBrace P 3500 "Master Builders Solutions", para aplicar com trincha ou rolo sobre elemento estrutural a reforçar através de folhas ou laminados de fibra de carbono. |  | 0.048 |  | 23.87 | 1.15
mt09reh410b |  | m |  | Laminado de fibra de carbono, MasterBrace LAM 170/3100 "Master Builders Solutions", de 50 mm de largura e 1,4 mm de espessura, módulo de elasticidade 170000 N/mm², resistência à tracção 3100 MPa e extensão limite 1,9%, para reforço de estruturas. |  | 1.1 |  | 23.1 | 25.41
mt09reh440a |  | kg |  | Adesivo de dois componentes à base de resina epóxi, MasterBrace ADH 4000 "Master Builders Solutions", para aplicar com espátula sobre elemento estrutural a reforçar através de laminados de fibra de carbono, segundo NP EN 1504-4. |  | 0.374 |  | 12.55 | 4.69
mq08gel010k |  | h |  | Grupo electrogéneo insonorizado, trifásico, de 45 kVA de potência. |  | 0.232 |  | 4.81 | 1.12
mo042 |  | h |  | Oficial de 1ª estruturista. |  | 0.246 |  | 19.66 | 4.84
mo089 |  | h |  | Ajudante de estruturista. |  | 0.246 |  | 19.18 | 4.72
|  | % |  | Custos directos complementares |  | 2 |  | 41.93 | 0.84
Custo de manutenção decenal: 2,99€ nos primeiros 10 anos. | [7 empty] | Total: | 42.77
Referência e título da norma |  |  |  |  | Aplicabilidade(a) |  | Obrigatoriedade(b) |  |  | Sistema(c)
EN 1504-4:2004 |  |  |  |  | 192005 |  | 112009
Produtos e sistemas para a proteção e reparação de estruturas de betão — Definições, requisitos, controlo da qualidade e avaliação da conformidade — Parte 4: Colagem estrutural
(a) Data de entrada em aplicação da norma harmonizada e início do período de coexistência
(b) Data final do período de coexistência / entrada em vigor da marcação CE
(c) Sistema de avaliação e verificação da regularidade do desempenho