## Folha 1
FFX020 | m² | Pano exterior de fachada dupla, de alvenaria de bloco de betão face à vista.
Pano exterior de fachada dupla, com apoio parcial na laje, de 10 cm de espessura, de alvenaria de bloco de betão face à vista, liso hidrófugo cor cinzento, 50x20x10 cm, com juntas horizontais e verticais de 10 mm de espessura, junta refundada, assente com argamassa de cimento confeccionada em obra, com 250 kg/m³ de cimento, cor cinzento, dosificação 1:6, fornecida em sacos. Padieira de alvenaria armada de blocos lintel de betão, maciço de betão de enchimento, C25/30 (X0(P); D12; S3; Cl 0,4), preparado em obra; montagem e desmontagem de escoramento. Revestimento das testas de laje e pilares com plaquetas de betão, colocadas com argamassa de alta aderência.
Unitário |  |  | Ud | Descrição |  | Rend. |  | Preço unitário | Importância
mt03bhe050ame |  |  | Ud | Bloco de betão face à vista, liso hidrófugo cor cinzento, 50x20x10 cm; com o preço incrementado em 20% relativamente a peças especiais: blocos lintel e meios blocos. Segundo NP EN 771-3. |  | 10 |  | 0.7 | 7
mt08aaa010a |  |  | m³ | Água. |  | 0.01 |  | 1.5 | 0.02
mt01arg005a |  |  | t | Areia de pedreira, para argamassa preparada em obra. |  | 0.01 |  | 18 | 0.18
mt08cem011a |  |  | kg | Cimento Portland CEM II/B-L 32,5 R, cor cinzento, em sacos, segundo NP EN 197-1. |  | 1.512 |  | 0.1 | 0.15
mt08cem000k |  |  | kg | Cimento cinzento em sacos. |  | 1.72 |  | 0.1 | 0.17
mt01arg000k |  |  | m³ | Areia crivada. |  | 0.002 |  | 17 | 0.03
mt01arg001kd |  |  | m³ | Agregado grosso homogeneizado, de tamanho máximo 12 mm. |  | 0.004 |  | 25 | 0.1
mt07aco040e |  |  | kg | Aço em varões nervurados, A400 NR, fornecido em obra em varões sem elaborar, de vários diâmetros. |  | 0.9 |  | 1.31 | 1.18
mt03bhe012aa |  |  | Ud | Lajeta FV de betão, liso, cor cinzento, 40x20x4 cm. |  | 2 |  | 0.47 | 0.94
mt09moe020a |  |  | kg | Cimento cola melhorado de ligantes mistos, C2 TE, para a colocação em camada grossa do peças cerâmicas em paramentos verticais exteriores, segundo NP EN 12004 |  | 0.729 |  | 0.53 | 0.39
mt08adt010 |  |  | kg | Aditivo hidrófugo para impermeabilização de argamassas ou betões. |  | 0.034 |  | 1.2 | 0.04
mt50spa050m |  |  | m³ | Pranchão de madeira de pinho, dimensões 20x7,2 cm. |  | 0.001 |  | 439.2 | 0.44
mt50spa101 |  |  | kg | Pregos de aço. |  | 0.011 |  | 1.87 | 0.02
mt50spa081a |  |  | Ud | Escora metálica telescópica, até 3 m de altura. |  | 0.003 |  | 19.25 | 0.06
mq06hor010 |  |  | h | Betoneira eléctrica com uma capacidade de amassadura de 160 l. |  | 0.005 |  | 3.45 | 0.02
mo021 |  |  | h | Oficial de 1ª construção em trabalhos auxiliares de pedreiro. |  | 0.618 |  | 22.68 | 14.02
mo114 |  |  | h | Operário não qualificado construção em trabalhos auxiliares de pedreiro. |  | 0.421 |  | 21.45 | 9.03
|  |  | % | Custos directos complementares |  | 3 |  | 33.79 | 1.01
Custo de manutenção decenal: 1,39€ nos primeiros 10 anos. | [7 empty] | Total: | 34.8
Referência e título da norma |  |  |  |  | Aplicabilidade(a) |  | Obrigatoriedade(b) |  |  | Sistema(c)
EN 771-3:2011+A1:2015 |  |  |  |  | 1062020 |  | 1062020 |  |  | 2+/4
Especificações para unidades de alvenaria — Parte 3: Blocos de betão de agregados (densos e leves)
EN 197-1:2011 |  |  |  |  | 172012 |  | 172013 |  |  | 1+
Cimento — Parte 1: Composição, especificações e critérios de conformidade para cimentos correntes
EN 12004:2007+A1:2012 |  |  |  |  | 142013 |  | 172013 |  |  | 1/3/4
Colas para ladrilhos — Requisitos, avaliação da conformidade, classificação e designação
(a) Data de entrada em aplicação da norma harmonizada
(b) Data final do período de coexistência
(c) Sistema de avaliação e verificação da regularidade do desempenho