## Folha 1
NAQ011 | m² |  | Isolamento térmico pelo exterior de coberturas inclinadas de telhas, com ripas ventiladas incorporadas. Sistema "GRAZIMAC EZ".
Isolamento térmico pelo exterior de coberturas inclinadas de telhas, formado por placa de poliestireno extrudido EZ 60 "GRAZIMAC", de 1250x570 mm, de superfície lisa e bordo lateral a meia madeira, de 60 mm de espessura, 300 kPa de resistência à compressão, densidade 32 kg/m³, condutibilidade térmica 0,035 W/(m°C), com perfis perfurados de aço galvanizado, com uma separação entre perfis de 380 mm, fixado mecanicamente sobre uma camada de regularização de argamassa de cimento, confeccionada em obra, dosificação 1:6 de 2 cm de espessura, com acabamento afagado.
Unitário |  | Ud |  | Descrição |  | Rend. |  | Preço unitário | Importância
mt08aaa010a |  | m³ |  | Água. |  | 0.006 |  | 1.5 | 0.01
mt01arg005a |  | t |  | Areia de pedreira, para argamassa preparada em obra. |  | 0.033 |  | 18 | 0.59
mt08cem011a |  | kg |  | Cimento Portland CEM II/B-L 32,5 R, cor cinzento, em sacos, segundo NP EN 197-1. |  | 5 |  | 0.1 | 0.5
mt16peg010q |  | m² |  | Placa de poliestireno extrudido EZ 60 "GRAZIMAC", de 1250x570 mm, de superfície lisa e bordo lateral a meia madeira, de 60 mm de espessura, 300 kPa de resistência à compressão, densidade 32 kg/m³, condutibilidade térmica 0,035 W/(m°C), com perfis perfurados de aço galvanizado, com uma separação entre perfis de 380 mm. |  | 1.05 |  | 13.22 | 13.88
mt16aaa020ig |  | Ud |  | Fixação mecânica para painéis isolantes de poliestireno extrudido, colocados directamente sobre a superfície suporte. |  | 2.5 |  | 0.19 | 0.48
mo054 |  | h |  | Oficial de 1ª montador de isolamentos. |  | 0.092 |  | 17.77 | 1.63
mo101 |  | h |  | Ajudante de montador de isolamentos. |  | 0.092 |  | 16.81 | 1.55
mo113 |  | h |  | Operário não qualificado construção. |  | 0.353 |  | 16.12 | 5.69
|  | % |  | Custos directos complementares |  | 2 |  | 24.33 | 0.49
Custo de manutenção decenal: 0,50€ nos primeiros 10 anos. | [7 empty] | Total: | 24.82
Referência e título da norma |  |  |  |  | Aplicabilidade(a) |  | Obrigatoriedade(b) |  |  | Sistema(c)
EN 197-1:2011 |  |  |  |  | 172012 |  | 172013 |  |  | 1+
Cimento — Parte 1: Composição, especificações e critérios de conformidade para cimentos correntes
(a) Data de entrada em aplicação da norma harmonizada e início do período de coexistência
(b) Data final do período de coexistência / entrada em vigor da marcação CE
(c) Sistema de avaliação e verificação da regularidade do desempenho