## Folha 1
NAQ011 | m² |  | Isolamento térmico pelo exterior de coberturas inclinadas de telhas, com ripas ventiladas incorporadas. Sistema "GRAZIMAC EZ".
Isolamento térmico pelo exterior de coberturas inclinadas de telhas, formado por placa de poliestireno extrudido EZ 80 "GRAZIMAC", de 1250x555 mm, de superfície lisa e bordo lateral a meia madeira, de 80 mm de espessura, 300 kPa de resistência à compressão, densidade 32 kg/m³, condutibilidade térmica 0,036 W/(m°C), com perfis perfurados de aço galvanizado, com uma separação entre perfis de 370 mm, fixado mecanicamente sobre superfície suporte existente.
Unitário |  | Ud |  | Descrição | Rend. | Preço unitário | Importância
mt16peg010v |  | m² |  | Placa de poliestireno extrudido EZ 80 "GRAZIMAC", de 1250x555 mm, de superfície lisa e bordo lateral a meia madeira, de 80 mm de espessura, 300 kPa de resistência à compressão, densidade 32 kg/m³, condutibilidade térmica 0,036 W/(m°C), com perfis perfurados de aço galvanizado, com uma separação entre perfis de 370 mm. | 1.05 | 16.24 | 17.05
mt16aaa020ig |  | Ud |  | Fixação mecânica para painéis isolantes de poliestireno extrudido, colocados directamente sobre a superfície suporte. | 2.5 | 0.19 | 0.48
mo054 |  | h |  | Oficial de 1ª montador de isolamentos. | 0.083 | 17.77 | 1.47
mo101 |  | h |  | Ajudante de montador de isolamentos. | 0.083 | 16.81 | 1.4
|  | % |  | Custos directos complementares | 2 | 20.4 | 0.41
Custo de manutenção decenal: 0,42€ nos primeiros 10 anos. | [5 empty] | Total: | 20.81