## Folha 1
NAQ011 | m² |  | Isolamento térmico pelo exterior de coberturas inclinadas de telhas, com ripas ventiladas incorporadas. Sistema "GRAZIMAC EZ".
Isolamento térmico pelo exterior de coberturas inclinadas de telhas, formado por placa de poliestireno extrudido EZ 100 "GRAZIMAC", de 1250x592,5 mm, de superfície lisa e bordo lateral a meia madeira, de 100 mm de espessura, 300 kPa de resistência à compressão, densidade 32 kg/m³, condutibilidade térmica 0,038 W/(m°C), com perfis perfurados de aço galvanizado, com uma separação entre perfis de 395 mm, fixado mecanicamente sobre superfície suporte existente.
Unitário |  | Ud |  | Descrição | Rend. | Preço unitário | Importância
mt16peg010H |  | m² |  | Placa de poliestireno extrudido EZ 100 "GRAZIMAC", de 1250x592,5 mm, de superfície lisa e bordo lateral a meia madeira, de 100 mm de espessura, 300 kPa de resistência à compressão, densidade 32 kg/m³, condutibilidade térmica 0,038 W/(m°C), com perfis perfurados de aço galvanizado, com uma separação entre perfis de 395 mm. | 1.05 | 19.21 | 20.17
mt16aaa020ig |  | Ud |  | Fixação mecânica para painéis isolantes de poliestireno extrudido, colocados directamente sobre a superfície suporte. | 2.5 | 0.19 | 0.48
mo054 |  | h |  | Oficial de 1ª montador de isolamentos. | 0.083 | 17.77 | 1.47
mo101 |  | h |  | Ajudante de montador de isolamentos. | 0.083 | 16.81 | 1.4
|  | % |  | Custos directos complementares | 2 | 23.52 | 0.47
Custo de manutenção decenal: 0,48€ nos primeiros 10 anos. | [5 empty] | Total: | 23.99