## Folha 1
UXB020 | m | Lancil pré-fabricado de betão.
Lancil - Recto - MC - A1 (20x14) - B- H - S(R-3,5) - EN 1340, colocado sobre base de betão simples (C20/25 (X0(P); D25; S2; Cl 1,0)) de 20 cm de espessura e enchimento de juntas com argamassa de cimento, confeccionada em obra, dosificação 1:6.
Unitário |  | Ud | Descrição |  | Rend. |  | Preço unitário | Importância
mt10hmf020fa |  | m³ | Betão simples C20/25 (X0(P); D25; S2; Cl 1,0), fabricado em central, segundo NP EN 206. |  | 0.082 |  | 74.97 | 6.15
mt08aaa010a |  | m³ | Água. |  | 0.006 |  | 1.5 | 0.01
mt01arg005a |  | t | Areia de pedreira, para argamassa preparada em obra. |  | 0.007 |  | 18 | 0.13
mt08cem011a |  | kg | Cimento Portland CEM II/B-L 32,5 R, cor cinzento, em sacos, segundo NP EN 197-1. |  | 1 |  | 0.1 | 0.1
mt18jbg010aa |  | Ud | Lancil recto de betão, monocamada, com secção normalizada pedonal A1 (20x14) cm, classe climática B (absorção <=6%), classe resistente à abrasão H (cobertor <=23 mm) e classe resistente à flexão S (R-3,5 N/mm²), de 50 cm de comprimento, segundo EN 1340. |  | 2.1 |  | 2.55 | 5.36
mq06hor010 |  | h | Betoneira eléctrica com uma capacidade de amassadura de 160 l. |  | 0.006 |  | 3.45 | 0.02
mo041 |  | h | Oficial de 1ª construção de obra civil. |  | 0.321 |  | 22.68 | 7.28
mo087 |  | h | Ajudante de construção de obra civil. |  | 0.357 |  | 22.13 | 7.9
|  | % | Custos directos complementares |  | 2 |  | 26.95 | 0.54
Custo de manutenção decenal: 2,47€ nos primeiros 10 anos. | [6 empty] | Total: | 27.49
Referência e título da norma |  |  |  | Aplicabilidade(a) |  | Obrigatoriedade(b) |  |  | Sistema(c)
EN 197-1:2011 |  |  |  | 172012 |  | 172013 |  |  | 1+
Cimento — Parte 1: Composição, especificações e critérios de conformidade para cimentos correntes
EN 1340:2003 |  |  |  | 122004 |  | 122005 |  |  | 4
Lancis de betão — Requisitos e métodos de ensaio
EN 1340:2003/AC:2006 |  |  |  | 112007 |  | 112007
(a) Data de entrada em aplicação da norma harmonizada
(b) Data final do período de coexistência
(c) Sistema de avaliação e verificação da regularidade do desempenho