## Folha 1
AUR041 | m³ |  | Enchimento para drenagem, com agregados reciclados.
Enchimento com agregado reciclado de betão de 40 a 80 mm de diâmetro, no perímetro de poço drenante, para drenagem das águas procedentes da chuva, com o fim de evitar inundações e o sobre-impulso hidrostático contra as estruturas de contenção, e compactação em camadas sucessivas de 30 cm de espessura máxima com placa vibratória de condução manual, até alcançar uma densidade seca não inferior a 80% da máxima obtida no teste Proctor Modificado, realizado segundo LNEC E 197. O preço não inclui o poço drenante nem a realização do ensaio Proctor Modificado.
Unitário |  | Ud |  | Descrição | Rend. | Preço unitário | Importância
mt01aro010h |  | t |  | Agregado reciclado de betão, de granulometria compreendida entre 40 e 80 mm, fornecido através de camião. | 2.325 | 9.87 | 22.95
mq01pan010a |  | h |  | Pá carregadora sobre pneus de 120 kW/1,9 m³. | 0.022 | 45.95 | 1.01
mq04cab010c |  | h |  | Camião basculante de 12 t de carga, de 162 kW. | 0.017 | 45.88 | 0.78
mq02rod010d |  | h |  | Placa vibratória de condução manual, de 300 kg, largura de trabalho 70 cm, reversível. | 0.356 | 7.3 | 2.6
mq02cia020j |  | h |  | Camião cisterna, de 8 m³ de capacidade. | 0.013 | 121.25 | 1.58
mo113 |  | h |  | Operário não qualificado construção. | 0.356 | 21.45 | 7.64
|  | % |  | Custos directos complementares | 2 | 36.56 | 0.73
Custo de manutenção decenal: 1,49€ nos primeiros 10 anos. | [5 empty] | Total: | 37.29