## Folha 1
ADP010 | m³ |  | Aterro.
Aterro para base, através do espalhamento em camadas de espessura não superior a 30 cm de material A-2-4, que cumpre os requisitos expostos nas especificações LNEC E 241 e LNEC E 240 e posterior compactação com meios mecânicos até alcançar uma densidade seca não inferior a 95% da máxima obtida no teste Proctor Modificado, realizado segundo LNEC E 197, e isso quantas vezes for necessário, até conseguir a cota de subrasante. O preço não inclui a realização do ensaio Proctor Modificado.
Unitário |  | Ud |  | Descrição | Rend. | Preço unitário | Importância
mt01art040c |  | m³ |  | Material A-2-4 de entrega, para formação de aterros, segundo LNEC E 241 e LNEC E 240. | 1 | 5.74 | 5.74
mq01pan010a |  | h |  | Pá carregadora sobre pneus de 120 kW/1,9 m³. | 0.03 | 45.06 | 1.35
mq04cab010b |  | h |  | Camião basculante de 10 t de carga, de 147 kW. | 0.045 | 36.92 | 1.66
mq01mot010a |  | h |  | Motoniveladora de 141 kW. | 0.015 | 75.91 | 1.14
mq02rov010i |  | h |  | Compactador monocilíndrico vibrante auto-propulsado, de 129 kW, de 16,2 t, largura de trabalho 213,4 cm. | 0.045 | 69.78 | 3.14
mq02cia020j |  | h |  | Camião cisterna, de 8 m³ de capacidade. | 0.02 | 118.9 | 2.38
mo113 |  | h |  | Operário não qualificado construção. | 0.07 | 21.45 | 1.5
|  | % |  | Custos directos complementares | 2 | 16.91 | 0.34
[6 empty] | Total: | 17.25