## Folha 1
LVT010 | m² |  | Vidro temperado.
Vidro de silicato sodo cálcico temperado, de cor verde, de 5 mm de espessura, classificação de prestações 1C3, segundo EN 12600, fixado sobre caixilharia com cunhagem através de calços de apoio perimetrais e laterais, vedação a frio com silicone sintético incolor (não acrílico), compatível com o material suporte.
Unitário |  | Ud |  | Descrição | Rend. | Preço unitário | Importância
mt21vtt020gb |  | m² |  | Vidro de silicato sodo cálcico temperado, de cor verde, de 5 mm de espessura, classificação de prestações 1C3, segundo EN 12600. Segundo NP EN 12150-1. | 1.006 | 38.57 | 38.8
mt21vva015a |  | Ud |  | Cartucho de 310 ml de silicone neutro, incolor, dureza Shore A aproximada de 23, segundo EN ISO 868 e recuperação elástica >=80%, segundo EN ISO 7389. | 0.29 | 5.77 | 1.67
mt21vva021 |  | Ud |  | Material auxiliar para a colocação de vidros. | 1.5 | 1.26 | 1.89
mo055 |  | h |  | Oficial de 1ª vidraceiro. | 0.719 | 24.22 | 17.41
mo110 |  | h |  | Ajudante de vidraceiro. | 0.719 | 23.62 | 16.98
|  | % |  | Custos directos complementares | 2 | 76.75 | 1.54
Custo de manutenção decenal: 10,96€ nos primeiros 10 anos. | [5 empty] | Total: | 78.29