## Folha 1
NAQ020 | m² |  | Isolamento térmico pelo exterior, em fachada autoportante, contínua e ventilada.
Isolamento térmico pelo exterior, em fachada autoportante, contínua e ventilada, com painel rígido de lã mineral, segundo EN 13162, não revestido de dupla densidade, de 40 mm de espessura, resistência térmica 1,15 m²°C/W, condutibilidade térmica 0,034 W/(m°C). Colocação em obra: topo a topo, com fixações mecânicas.
Unitário |  | Ud |  | Descrição |  | Rend. |  | Preço unitário | Importância
mt16lra020abl |  | m² |  | Painel rígido de lã mineral, segundo EN 13162, não revestido de dupla densidade, de 40 mm de espessura, resistência térmica 1,15 m²°C/W, condutibilidade térmica 0,034 W/(m°C), impermeável à água da chuva, Euroclasse A1 de reacção ao fogo segundo NP EN 13501-1, capacidade de absorção de água a curto prazo <=1 kg/m² e factor de resistência à difusão do vapor de água 1,3. |  | 1.05 |  | 15.28 | 16.04
mt16aaa020ab |  | Ud |  | Fixação mecânica para painéis isolantes de lã mineral, colocados directamente sobre a superfície suporte. |  | 4 |  | 0.2 | 0.8
mo054 |  | h |  | Oficial de 1ª montador de isolamentos. |  | 0.08 |  | 25.32 | 2.03
mo101 |  | h |  | Ajudante de montador de isolamentos. |  | 0.04 |  | 24.04 | 0.96
|  | % |  | Custos directos complementares |  | 2 |  | 19.83 | 0.4
Custo de manutenção decenal: 0,30€ nos primeiros 10 anos. | [7 empty] | Total: | 20.23
Referência e título da norma |  |  |  |  | Aplicabilidade(a) |  | Obrigatoriedade(b) |  |  | Sistema(c)
EN 13162:2012+A1:2015 |  |  |  |  | 1072020 |  | 1072020 |  |  | 1/3/4
Produtos de isolamento térmico para aplicação em edifícios — Produtos manufaturados de lã mineral (MW) — Especificação
(a) Data de entrada em aplicação da norma harmonizada
(b) Data final do período de coexistência
(c) Sistema de avaliação e verificação da regularidade do desempenho