## Folha 1
NAS030 | m² | Sistema ETICS CeramicSystem "BAUMIT" de isolamento térmico pelo exterior de fachadas.
Isolamento térmico pelo exterior de fachadas, com o sistema CeramicSystem "BAUMIT", composto por: painel rígido de poliestireno expandido, StarTherm "BAUMIT", cor cinzento, de superfície lisa e bordo lateral recto, de 60 mm de espessura e 1000x500 mm, fixado ao suporte com argamassa cola StarContact "BAUMIT" e fixações mecânicas com bucha de expansão de fibra de vidro reforçada com poliamida, StarTrack Red "BAUMIT"; camada de regularização de argamassa cola StarContact "BAUMIT", armada com malha de fibra de vidro anti-álcalis, StarTex 145 "BAUMIT", de 4x4 mm de vão de malha, de 145 g/m² de massa superficial e 0,5 mm de espessura; camada de acabamento de ladrilhos cerâmicos de grés esmaltado, 15x15 cm, 8 €/m², colocados com adesivo mineral em pó Baumacol FlexTop "BAUMIT", composto por cimento, ligantes orgânicos, inertes e aditivos, com dupla colagem, enchimento das juntas com argamassa de juntas cimentosa melhorada, de alta flexibilidade, Keramik S "BAUMIT", de cor cinzento. Inclusive perfis de arranque SockelProfil "BAUMIT" de alumínio, perfis para formação de pingadeiras TropfkantenProfil "BAUMIT", de PVC com malha, perfis de canto Flexibel "BAUMIT" e fita autocolante FugendichtBand para vedação de uniões do pré-aro da caixilharia. O preço inclui a execução dos remates nos encontros com paramentos, revestimentos ou outros elementos assentes na sua superfície.
Unitário |  |  | Ud | Descrição |  | Rend. |  | Preço unitário | Importância
mt28bau115c |  |  | m | Perfil de arranque SockelProfil "BAUMIT", de alumínio, em "U", de 60 mm de largura, com pingadeira, para nivelação e suporte dos painéis isolantes dos sistemas de isolamento térmico pelo exterior sobre a linha de soco; incluindo kit de fixação para perfil. |  | 0.17 |  | 3.04 | 0.52
mt28bau010a |  |  | kg | Argamassa cola StarContact "BAUMIT", composta por cimento, ligantes orgânicos, inerte de 0,6 mm de tamanho máximo e aditivos, para aderir e reforçar os painéis isolantes, e como camada base, prévia amassadura com água. |  | 9.5 |  | 0.81 | 7.7
mt16bau010c |  |  | m² | Painel rígido de poliestireno expandido, StarTherm "BAUMIT", cor cinzento, de superfície lisa e bordo lateral recto, de 60 mm de espessura e 1000x500 mm, resistência térmica 1,94 m²°C/W, condutibilidade térmica 0,032 W/(m°C), densidade 15 kg/m³, Euroclasse E de reacção ao fogo segundo NP EN 13501-1, com código de designação EPS-NP EN 13163-L2-W2-T2-S2-P4-DS(N)2-TR100-BS115-CS(10)60. |  | 1.1 |  | 8.96 | 9.86
mt16bau120a |  |  | Ud | Bucha de expansão de fibra de vidro reforçada com poliamida, StarTrack Red "BAUMIT", com aro de estanquidade e prego de polipropileno, para fixação de placas isolantes. |  | 6 |  | 0.75 | 4.5
mt28bau160a |  |  | m | Perfil TropfkantenProfil "BAUMIT", de PVC, com malha de fibra de vidro anti-álcalis, cor branca, para formação de pingadeiras. |  | 0.17 |  | 2.8 | 0.48
mt28bau130a |  |  | m | Perfil de canto Flexibel "BAUMIT", de PVC flexível, cor branca, com malha incorporada de 12,5 cm de largura a cada lado do perfil, para reforço de cantos. |  | 0.4 |  | 1.25 | 0.5
mt28bau100a |  |  | m² | Malha de fibra de vidro anti-álcalis, StarTex 145 "BAUMIT", de 4x4 mm de vão de malha, de 145 g/m² de massa superficial, 0,5 mm de espessura e de 0,1x50 m, com 2000 N/50 mm de resistência à tracção, para armar argamassas. |  | 1.1 |  | 1.23 | 1.35
mt28bau090a |  |  | kg | Adesivo mineral em pó Baumacol FlexTop "BAUMIT", composto por cimento, ligantes orgânicos, inertes e aditivos, para aderir e reforçar os painéis isolantes, e como camada base, prévia amassadura com água. |  | 6 |  | 0.89 | 5.34
mt19abe010n800 |  |  | m² | Ladrilho cerâmico de grés esmaltado, 15x15 cm, 8,00€/m², capacidade de absorção de água 3%<=E<6%, grupo BIIa, segundo NP EN 14411, resistência ao deslizamento até 15 segundo ENV 12633. |  | 1.05 |  | 8 | 8.4
mt28bau095a |  |  | kg | Argamassa de juntas cimentosa melhorada, de alta flexibilidade, Keramik S "BAUMIT", de cor cinzento, composta de cimento, ligantes orgânicos, inertes e aditivos, hidrófuga, com resistência à intempérie e ao gelo, para enchimento de juntas de revestimentos cerâmicos. |  | 3.72 |  | 2.29 | 8.52
mt28bau125a |  |  | m | Fita de selagem autoexpansiva e autoadesiva FugendichtBand "BAUMIT", de espuma de poliuretano pré-comprimida, com resistência à intempérie e impermeável à água da chuva, para junta de 2 a 6 mm de largura. |  | 0.5 |  | 1.18 | 0.59
mo054 |  |  | h | Oficial de 1ª montador de isolamentos. |  | 0.1 |  | 19.38 | 1.94
mo101 |  |  | h | Ajudante de montador de isolamentos. |  | 0.1 |  | 18.4 | 1.84
mo024 |  |  | h | Oficial de 1ª ladrilhador (azulejador). |  | 1.4 |  | 18.85 | 26.39
mo062 |  |  | h | Ajudante de ladrilhador (azulejador). |  | 1 |  | 18.4 | 18.4
|  |  | % | Custos directos complementares |  | 2 |  | 96.33 | 1.93
Custo de manutenção decenal: 4,91€ nos primeiros 10 anos. | [7 empty] | Total: | 98.26
Referência e título da norma |  |  |  |  | Aplicabilidade(a) |  | Obrigatoriedade(b) |  |  | Sistema(c)
EN 13163:2012+A1:2015 |  |  |  |  | 1072020 |  | 1072020
Produtos de isolamento térmico para aplicação em edifícios — Produtos manufaturados em poliestireno expandido (EPS) — Especificação
EN 14411:2012 |  |  |  |  | 172013 |  | 172014
Pavimentos e revestimentos cerâmicos — Definições, classificação, características, avaliação da conformidade e marcação
(a) Data de entrada em aplicação da norma harmonizada e início do período de coexistência
(b) Data final do período de coexistência / entrada em vigor da marcação CE
(c) Sistema de avaliação e verificação da regularidade do desempenho