## Folha 1
NED015 | m² |  | Membrana altamente transpirante sob laje.
Membrana altamente transpirante, impermeável à água da chuva, de polipropileno, com armadura e bandas autocolantes na face inferior, de 0,8 mm de espessura e 205 g/m², de 0,02 m de espessura de ar equivalente face à difusão de vapor de água, segundo NP EN 1931, estanquidade à água classe W1 segundo EN 1928, permeabilidade ao ar 0,02 m³/h·m² a 50 Pa, Euroclasse E de reacção ao fogo, segundo NP EN 13501-1. Colocação em obra: com sobreposições, por la cara inferior del forjado. Inclusive grampos.
Unitário |  | Ud |  | Descrição |  | Rend. |  | Preço unitário | Importância
mt15pdr150jf |  | m² |  | Membrana altamente transpirante, impermeável à água da chuva, de polipropileno, com armadura e bandas autocolantes na face inferior, de 0,8 mm de espessura e 205 g/m², de 0,02 m de espessura de ar equivalente face à difusão de vapor de água, segundo NP EN 1931, estanquidade à água classe W1 segundo EN 1928, permeabilidade ao ar 0,02 m³/h·m² a 50 Pa, Euroclasse E de reacção ao fogo, segundo NP EN 13501-1, com resistência aos raios UV de 3 meses, intervalo de temperatura de trabalho de -40 a 80°C, para colocar sob revestimentos com réguas de madeira, sem juntas abertas, fornecida em rolos de 1,50x50 m, segundo NP EN 13859-2. |  | 1.2 |  | 3.87 | 4.64
mt15pdr300c |  | Ud |  | Grampo, de aço galvanizado, de 8 mm de altura; para a fixação de lâminas para o controlo do vapor. |  | 5 |  | 0.02 | 0.1
mo054 |  | h |  | Oficial de 1ª montador de isolamentos. |  | 0.032 |  | 23.31 | 0.75
mo101 |  | h |  | Ajudante de montador de isolamentos. |  | 0.016 |  | 22.13 | 0.35
|  | % |  | Custos directos complementares |  | 2 |  | 5.84 | 0.12
Custo de manutenção decenal: 1,33€ nos primeiros 10 anos. | [7 empty] | Total: | 5.96
Referência e título da norma |  |  |  |  | Aplicabilidade(a) |  | Obrigatoriedade(b) |  |  | Sistema(c)
EN 13859-2:2010 |  |  |  |  | 142011 |  | 142012 |  |  | 1/3/4
Membranas de impermeabilização f lexíveis — Definição e características de barreiras f lexíveis colocadas sob paredes — Parte 2: Barreiras f lexíveis para paredes
(a) Data de entrada em aplicação da norma harmonizada
(b) Data final do período de coexistência
(c) Sistema de avaliação e verificação da regularidade do desempenho