## Folha 1
NKF011 | m² |  | Isolamento térmico em caixa de ar de parede exterior dupla de alvenaria, por injecção, desde o interior, de espuma de poliuretano.
Isolamento térmico em paredes exteriores duplas de alvenaria, preenchendo o interior da caixa de ar de 40 mm de espessura média, por injecção, desde o interior, de espuma de poliuretano de baixa densidade, densidade 18 kg/m³ e condutibilidade térmica 0,035 W/(m°C).
Unitário |  | Ud |  | Descrição |  | Rend. |  | Preço unitário | Importância
mt16pop020c |  | m² |  | Espuma de poliuretano injectada "in situ", densidade 18 kg/m³, condutibilidade térmica 0,035 W/(m°C), Euroclasse F de reacção ao fogo segundo NP EN 13501-1, segundo EN 14315-1; para o enchimento de caixa de ar de 40 mm de espessura média, em paredes exteriores duplas de alvenaria. |  | 1 |  | 2.96 | 2.96
mt28mop190b |  | kg |  | Argamassa de cimento, tipo GP CSIII W2, segundo EN 998-1, para utilização em exteriores, cor cinzento, composta por cimento de alta resistência, inertes seleccionados e outros aditivos, fornecida em sacos. |  | 0.6 |  | 0.16 | 0.1
mq08mpa040 |  | h |  | Maquinaria para injecção de isolamento em caixas de ar. |  | 0.08 |  | 12.84 | 1.03
mo030 |  | h |  | Oficial de 1ª aplicador de produtos isolantes. |  | 0.08 |  | 24.63 | 1.97
mo068 |  | h |  | Ajudante de aplicador de produtos isolantes. |  | 0.08 |  | 24.04 | 1.92
|  | % |  | Custos directos complementares |  | 2 |  | 7.98 | 0.16
[8 empty] | Total: | 8.14
Referência e título da norma |  |  |  |  | Aplicabilidade(a) |  | Obrigatoriedade(b) |  |  | Sistema(c)
EN 14315-1:2013 |  |  |  |  | 1112010 |  | 1112010 |  |  | 1/3/4
Produtos de isolamento térmico para aplicações em edifícios — Espumas rígidas de poliuretano (PUR) e de poli-isocianurato (PIR) produzidas e injetadas em obra — Par te 1: Especificação para o sistema de injeção de espuma rígida antes da aplicação em obra
EN 998-1:2016 |  |  |  |  | 1182020 |  | 1182020 |  |  | 4
Especificação de argamassas para alvenaria — Parte 1: Argamassas para rebocos interiores e exteriores
(a) Data de entrada em aplicação da norma harmonizada
(b) Data final do período de coexistência
(c) Sistema de avaliação e verificação da regularidade do desempenho