## Folha 1
QLL010 | m² | Clarabóia de placas translúcidas, em cobertura plana.
Clarabóia de quatro águas em cobertura plana, com placa alveolar translúcida plana de policarbonato celular, de 16 mm de espessura, incolor, condutibilidade térmica 3,02 W/(m°C), Euroclasse B-s1, d0 de reacção ao fogo, segundo NP EN 13501-1, com uma transmissão de luminosidade de 76%, proporcionando um isolamento sonoro de 18 dB. Inclusive acessórios de fixação das placas e silicone neutro oxímico, para vedação de juntas. O preço não inclui a estrutura suporte.
Unitário |  | Ud | Descrição | Rend. | Preço unitário | Importância
mt21lpc010g |  | m² | Placa alveolar translúcida plana de policarbonato celular, de 16 mm de espessura, incolor, condutibilidade térmica 3,02 W/(m°C), Euroclasse B-s1, d0 de reacção ao fogo, segundo NP EN 13501-1, com uma transmissão de luminosidade de 76%, proporcionando um isolamento sonoro de 18 dB e com tratamento aos raios UV nas duas faces. | 1.05 | 31.62 | 33.2
mt21lpc030 |  | Ud | Kit de acessórios de fixação, para placas de policarbonato celular, em clarabóias, formado por parafusos auto-roscantes de aço inoxidável, anilha de alumínio e EPDM peças de protecção de polipropileno para colocar à pressão, fita autocolante e perfis de fecho lateral. | 0.2 | 31 | 6.2
mt22www050a |  | Ud | Cartucho de 300 ml de silicone neutro oxímico, de elasticidade permanente e cura rápida, cor branca, intervalo de temperatura de trabalho de -60 a 150°C, com resistência aos raios UV, dureza Shore A aproximada de 22, segundo EN ISO 868 e alongamento na rotura >= 800%, segundo EN ISO 8339. | 0.2 | 4.73 | 0.95
mo011 |  | h | Oficial de 1ª montador. | 0.35 | 23.31 | 8.16
mo080 |  | h | Ajudante de montador. | 0.35 | 22.13 | 7.75
|  | % | Custos directos complementares | 2 | 56.26 | 1.13
Custo de manutenção decenal: 14,40€ nos primeiros 10 anos. |  |  |  |  | Total: | 57.39