## Folha 1
RSQ030 | m² |  | Pavimento contínuo de microargamassa natural de cal.
Pavimento contínuo de microargamassa, de 2 a 4 mm de espessura, realizado sobre superfície absorvente. CAMADA BASE: microargamassa natural de cal, composta por cal hidráulica natural, tipo NHL 5, segundo NP EN 459-1 e inertes seleccionados com granulometria de até 600 microns, cor branca, em duas camadas, (0,75 kg/m² cada camada). CAMADA DECORATIVA: microargamassa natural de cal, composta por cal hidráulica natural, tipo NHL 5, segundo NP EN 459-1 e inertes seleccionados com granulometria de até 100 microns, cor a escolher, em duas camadas, (0,15 kg/m² cada camada). CAMADA DE VEDAÇÃO: uma demão de mistura de óleos e resinas vegetais. O preço não inclui a superfície suporte.
Unitário |  | Ud |  | Descrição |  | Rend. |  | Preço unitário | Importância
mt28mcn010a |  | kg |  | Microargamassa natural de cal, composta por cal hidráulica natural, tipo NHL 5, segundo NP EN 459-1 e inertes seleccionados com granulometria de até 600 microns, cor branca, densidade 1200 kg/m³, resistência à compressão 5 N/mm², sem compostos orgânicos voláteis (COV), fornecida em sacos, segundo EN 13813. |  | 1.5 |  | 2.42 | 3.63
mt28mcn010d |  | kg |  | Microargamassa natural de cal, composta por cal hidráulica natural, tipo NHL 5, segundo NP EN 459-1 e inertes seleccionados com granulometria de até 100 microns, cor a escolher, densidade 800 kg/m³, resistência à compressão 5 N/mm², sem compostos orgânicos voláteis (COV), fornecida em sacos, segundo EN 13813. |  | 0.3 |  | 9.22 | 2.77
mt28mcn020a |  | l |  | Mistura de óleos e resinas vegetais, para aplicar com trincha ou rolo. |  | 0.3 |  | 28.91 | 8.67
mt08aaa010a |  | m³ |  | Água. |  | 0.054 |  | 1.5 | 0.08
mo020 |  | h |  | Oficial de 1ª construção. |  | 0.7 |  | 22.68 | 15.88
mo113 |  | h |  | Operário não qualificado construção. |  | 1.25 |  | 21.45 | 26.81
|  | % |  | Custos directos complementares |  | 2 |  | 57.84 | 1.16
Custo de manutenção decenal: 12,33€ nos primeiros 10 anos. | [7 empty] | Total: | 59
Referência e título da norma |  |  |  |  | Aplicabilidade(a) |  | Obrigatoriedade(b) |  |  | Sistema(c)
EN 13813:2002 |  |  |  |  | 182003 |  | 182004 |  |  | 1/3/4
Revestimentos contínuos para pavimentos — Materiais — Especificações e requisitos
(a) Data de entrada em aplicação da norma harmonizada
(b) Data final do período de coexistência
(c) Sistema de avaliação e verificação da regularidade do desempenho