## Folha 1
ECY030 | m² |  | Reparação estrutural de muros de alvenaria de pedra com argamassa de cal.
Reparação estrutural de muro de alvenaria de pedra através da aplicação de argamassa bicomponente, composta por cal hidráulica natural, tipo NHL 3,5, pozolanas, inertes seleccionados e outros aditivos, resistência à compressão 15 N/mm², em camadas sucessivas, de 10 mm de espessura total, acabamento afagado con esponja, sendo a primeira camada fina de 2 a 3 mm de espessura e as posteriores camadas sucessivas de 10 a 15 mm de espessura cada uma; reforçada com malha de fibra de vidro anti-álcalis, com um conteúdo mínimo de zircónio de 17%, de 12,7x12,7 mm de vão de malha e de 125 g/m² de massa superficial.
Unitário |  | Ud |  | Descrição |  | Rend. |  | Preço unitário | Importância
mt09rem070e |  | m² |  | Malha de fibra de vidro anti-álcalis, com um conteúdo mínimo de zircónio de 17%, de 12,7x12,7 mm de vão de malha, de 125 g/m² de massa superficial e de 0,45x25 m, para armar argamassas. |  | 1.1 |  | 21.16 | 23.28
mt28mim070b |  | kg |  | Argamassa bicomponente, composta por cal hidráulica natural, tipo NHL 3,5, pozolanas, inertes seleccionados e outros aditivos, resistência à compressão 15 N/mm²; para utilização em elementos sujeitos a requisitos estruturais, tipo GP CSIV, segundo EN 998-1 e M-15, segundo EN 998-2. |  | 19 |  | 2 | 38
mo020 |  | h |  | Oficial de 1ª construção. |  | 0.271 |  | 22.68 | 6.15
mo113 |  | h |  | Operário não qualificado construção. |  | 0.271 |  | 21.45 | 5.81
|  | % |  | Custos directos complementares |  | 2 |  | 73.24 | 1.46
Custo de manutenção decenal: 2,24€ nos primeiros 10 anos. | [7 empty] | Total: | 74.7
Referência e título da norma |  |  |  |  | Aplicabilidade(a) |  | Obrigatoriedade(b) |  |  | Sistema(c)
EN 998-2:2016 |  |  |  |  | 1182020 |  | 1182020 |  |  | 2+/4
Especificação de argamassas para alvenaria — Parte 2: Argamassas de assentamento
(a) Data de entrada em aplicação da norma harmonizada
(b) Data final do período de coexistência
(c) Sistema de avaliação e verificação da regularidade do desempenho