## Folha 1
EFE021 | m³ |  | Enchimento do tardoz da abóbada.
Enchimento de tardoz de abóbada com betão celular à base de cimento e aditivo plastificante-arejante, com meios mecânicos, de resistência à compressão 0,2 MPa e 350 kg/m³ de densidade, confeccionado em obra com cimento cinzento e aditivo plastificante-arejante.
Unitário |  | Ud |  | Descrição |  | Rend. |  | Preço unitário | Importância
mt08cem011a |  | kg |  | Cimento Portland CEM II/B-L 32,5 R, cor cinzento, em sacos, segundo NP EN 197-1. |  | 300 |  | 0.1 | 30
mt08adb010a |  | kg |  | Aditivo plastificante-arejante para betões celulares. |  | 3 |  | 4.25 | 12.75
mt08aaa010a |  | m³ |  | Água. |  | 0.4 |  | 1.5 | 0.6
mq06cel010 |  | h |  | Equipamento para fabricação e bombagem de betão celular à base de cimento e aditivo plastificante-arejante, de 12 m³/h. |  | 0.348 |  | 25.08 | 8.73
mo020 |  | h |  | Oficial de 1ª construção. |  | 0.616 |  | 22.68 | 13.97
mo113 |  | h |  | Operário não qualificado construção. |  | 1.232 |  | 21.45 | 26.43
|  | % |  | Custos directos complementares |  | 2 |  | 92.48 | 1.85
Custo de manutenção decenal: 1,89€ nos primeiros 10 anos. | [7 empty] | Total: | 94.33
Referência e título da norma |  |  |  |  | Aplicabilidade(a) |  | Obrigatoriedade(b) |  |  | Sistema(c)
EN 197-1:2011 |  |  |  |  | 172012 |  | 172013 |  |  | 1+
Cimento — Parte 1: Composição, especificações e critérios de conformidade para cimentos correntes
(a) Data de entrada em aplicação da norma harmonizada
(b) Data final do período de coexistência
(c) Sistema de avaliação e verificação da regularidade do desempenho