## Folha 1
EHY090 | m |  | Reparação de remate de laje de betão armado, com argamassa.
Reparação de remate de laje de betão armado, de altura 30 cm, através de picagem do betão deteriorado com martelo eléctrico, eliminando o betão em mau estado até alcançar as armaduras; saneamento das armaduras que ficaram a descoberto com projecção a seco de jacto de partículas de material abrasivo (silicato de alumínio), eliminando a sujidade superficial, a ferrugem e toda substância que possa diminuir a aderência entre as armaduras e o material de reparação a aplicar, até alcançar um grau de preparação Sa 2 ½ segundo EN ISO 8501-1; aplicação manual de argamassa monocomponente à base de cimento, inibidores de corrosão e polímeros em pó, para a protecção e passivação de armaduras de aço, e como ponte de aderência entre argamassa de reparação e betão existente, garantindo a aderência entre ambos, com 1,5 kg/m² de consumo médio; restituição da parte afectada através da aplicação manual de argamassa fluida, de elevada resistência mecânica e retracção compensada, com uma resistência à compressão aos 28 dias maior ou igual a 78,5 N/mm² e um módulo de elasticidade maior ou igual a 20000 N/mm², classe R4, tipo CC, segundo NP EN 1504-3, Euroclasse A1 de reacção ao fogo, segundo NP EN 13501-1, em camada de 40 mm de espessura média, de consistência fluida. O preço inclui o deslocamento, montagem e desmontagem em obra do equipamento de projecção. O preço inclui o montagem e desmontagem do sistema de cofragem.
Unitário |  | Ud |  | Descrição |  | Rend. |  | Preço unitário | Importância
mt08lim050 |  | l |  | Dissolvente de tricloroetileno, para óleos, gorduras e resinas. |  | 0.03 |  | 9.65 | 0.29
mt08lim010a |  | kg |  | Abrasivo para limpeza através de jacto a pressão, formado por partículas de silicato de alumínio. |  | 1.05 |  | 0.25 | 0.26
mt09rem080b |  | kg |  | Argamassa monocomponente à base de cimento, inibidores de corrosão e polímeros em pó, para a protecção e passivação de armaduras de aço, e como ponte de aderência entre argamassa de reparação e betão existente. |  | 0.45 |  | 3.47 | 1.56
mt09red110c |  | kg |  | Argamassa fluida, de elevada resistência mecânica e retracção compensada, com uma resistência à compressão aos 28 dias maior ou igual a 78,5 N/mm² e um módulo de elasticidade maior ou igual a 20000 N/mm², classe R4, tipo CC, segundo NP EN 1504-3, Euroclasse A1 de reacção ao fogo, segundo NP EN 13501-1, para reparação estrutural do betão. |  | 23.1 |  | 0.81 | 18.71
mt50spa052b |  | m |  | Pranchão de madeira de pinho, de 20x7,2 cm. |  | 0.2 |  | 6.32 | 1.26
mt50spa101 |  | kg |  | Pregos de aço. |  | 0.009 |  | 1.87 | 0.02
mt50spa081a |  | Ud |  | Escora metálica telescópica, até 3 m de altura. |  | 0.013 |  | 19.25 | 0.25
mq05mai030 |  | h |  | Martelo pneumático. |  | 0.313 |  | 4.57 | 1.43
mq05pdm110 |  | h |  | Compressor portátil diesel média pressão 10 m³/min. |  | 0.156 |  | 7.75 | 1.21
mq08lch010 |  | h |  | Equipamento de jacto de areia à pressão. |  | 0.035 |  | 3.2 | 0.11
mq06pym010 |  | h |  | Misturadora-bombeadora para argamassas e gessos projectados, de 3 m³/h. |  | 0.005 |  | 8.52 | 0.04
mo020 |  | h |  | Oficial de 1ª construção. |  | 0.924 |  | 22.68 | 20.96
mo113 |  | h |  | Operário não qualificado construção. |  | 0.924 |  | 21.45 | 19.82
|  | % |  | Custos directos complementares |  | 2 |  | 65.92 | 1.32
Custo de manutenção decenal: 12,94€ nos primeiros 10 anos. | [7 empty] | Total: | 67.24
Referência e título da norma |  |  |  |  | Aplicabilidade(a) |  | Obrigatoriedade(b) |  |  | Sistema(c)
EN 1504-3:2005 |  |  |  |  | 1102010 |  | 112009 |  |  | 1/2+/3/4
Produtos e sistemas para a protecção e reparação de estruturas de betão — Definições, requisitos, controlo da qualidade e avaliação da conformidade — Parte 3: Reparação estrutural e não estrutural
(a) Data de entrada em aplicação da norma harmonizada
(b) Data final do período de coexistência
(c) Sistema de avaliação e verificação da regularidade do desempenho