## Folha 1
EHZ023 | m² |  | Cintagem de pilar de betão armado, com folha de fibra de carbono Tejido Carbotec "GRUPO PUMA".
Cintagem de pilar de betão armado, através do sistema Carbotec "GRUPO PUMA", com DIT nº 679, constituído por 2 camadas de folha de fibra de carbono unidireccional, Tejido Carbotec "GRUPO PUMA", 500 g/m², de 1000x300 mm e 0,49 mm de espessura, resistência à tracção 4830 MPa, módulo de elasticidade 234000 N/mm² e alongamento máximo 2%, impregnadas por ambas as faces com Adhesivo Carbotec Impregnante "GRUPO PUMA", prévia aplicação de primário com Implarest EPW "GRUPO PUMA", aplicado com trincha. O preço não inclui a preparação do suporte nem o revestimento.
Unitário |  | Ud |  | Descrição | Rend. | Preço unitário | Importância
mt09rep034a |  | kg |  | Primário de dois componentes, Implarest EPW "GRUPO PUMA", à base de resina epóxi e um endurecedor de poliamina. | 0.275 | 22.9 | 6.3
mt09rep037de |  | m² |  | Folha de fibra de carbono unidireccional, Tejido Carbotec "GRUPO PUMA", 500 g/m², de 1000x300 mm e 0,49 mm de espessura, resistência à tracção 4830 MPa, módulo de elasticidade 234000 N/mm² e alongamento máximo 2%, para reforço de estruturas. | 2.2 | 76.42 | 168.12
mt09rep033a |  | kg |  | Adhesivo Carbotec Impregnante "GRUPO PUMA", de dois componentes, à base de resina epóxi e um endurecedor. | 2.6 | 6.69 | 17.39
mo042 |  | h |  | Oficial de 1ª estruturista. | 0.662 | 23.64 | 15.65
mo089 |  | h |  | Ajudante de estruturista. | 0.662 | 23.07 | 15.27
|  | % |  | Custos directos complementares | 2 | 222.73 | 4.45
Custo de manutenção decenal: 54,75€ nos primeiros 10 anos. | [5 empty] | Total: | 227.18