## Folha 1
EHZ103 | m | Reforço de vigas e vigotas, com laminado de fibra de carbono Carbotec Lámina "GRUPO PUMA".
Reforço pela face superior de vigas ou vigotas de betão armado, através do sistema Carbotec "GRUPO PUMA", com DIT nº 679, constituído por Carbotec Lámina "GRUPO PUMA", de fibra de carbono, de 100 mm de largura e 1,4 mm de espessura, módulo de elasticidade 200000 N/mm², resistência à tracção 1800 MPa e alongamento máximo 0,9%, colocado com Adhesivo Carbotec Lámina "GRUPO PUMA", aplicando uma camada de 3 mm de espessura sobre o laminado com espátula, prévia aplicação de primário com Implarest EPW "GRUPO PUMA", aplicado com trincha. O preço não inclui a preparação do suporte nem o revestimento.
Unitário |  | Ud | Descrição | Rend. | Preço unitário | Importância
mt09rep034a |  | kg | Primário de dois componentes, Implarest EPW "GRUPO PUMA", à base de resina epóxi e um endurecedor de poliamina. | 0.275 | 22.9 | 6.3
mt09rep036ch |  | m | Carbotec Lámina "GRUPO PUMA", de fibra de carbono, de 100 mm de largura e 1,4 mm de espessura, módulo de elasticidade 200000 N/mm², resistência à tracção 1800 MPa e alongamento máximo 0,9%, para reforço de estruturas. | 1.1 | 86.8 | 95.48
mt09rep035a |  | kg | Adhesivo Carbotec Lámina "GRUPO PUMA", de dois componentes, à base de resina epóxi sem dissolventes, cor cinzento, para aplicar com espátula sobre elemento estrutural a reforçar através de laminados de fibra de carbono, segundo NP EN 1504-4. | 0.7 | 14.96 | 10.47
mo042 |  | h | Oficial de 1ª estruturista. | 0.293 | 23.64 | 6.93
mo089 |  | h | Ajudante de estruturista. | 0.293 | 23.07 | 6.76
|  | % | Custos directos complementares | 2 | 125.94 | 2.52
Custo de manutenção decenal: 22,99€ nos primeiros 10 anos. |  |  |  |  | Total: | 128.46