## Folha 1
FFY030 | m |  | Reparação de fenda em alvenaria, através de costura com grampo metálico.
Reparação de fenda em alvenaria de tijolo cerâmico através de costura estática da mesma com grampos de aço A400 NR de 6 mm de diâmetro e 30 cm de comprimento, colocados cada 20 cm em roços executados previamente, cruzando transversalmente a fenda, assentes com argamassa reparadora, reforçada com fibras, resistente aos sulfatos, de alta resistência mecânica e retracção compensada, com uma resistência à compressão aos 28 dias maior ou igual a 40 N/mm² e um módulo de elasticidade maior ou igual a 17000 N/mm², classe R3, tipo CC, segundo NP EN 1504-3, Euroclasse A1 de reacção ao fogo, segundo NP EN 13501-1; preparação prévia da fenda.
Unitário |  | Ud |  | Descrição |  | Rend. |  | Preço unitário | Importância
mt07aco040b |  | kg |  | Armadura elaborada em fábrica com aço em varões nervurados, A400 NR, de vários diâmetros. |  | 0.42 |  | 1.71 | 0.72
mt28mrp011h |  | kg |  | Argamassa reparadora, reforçada com fibras, resistente aos sulfatos, de alta resistência mecânica e retracção compensada, com uma resistência à compressão aos 28 dias maior ou igual a 40 N/mm² e um módulo de elasticidade maior ou igual a 17000 N/mm², classe R3, tipo CC, segundo NP EN 1504-3, Euroclasse A1 de reacção ao fogo, segundo NP EN 13501-1, composta por cimentos especiais, inertes seleccionados, aditivos e fibras, aplicado em espessuras até 35 mm na vertical e 75 mm na horizontal. |  | 2.12 |  | 0.69 | 1.46
mq08lch030 |  | h |  | Equipamento de jacto de ar comprimido. |  | 0.174 |  | 3.19 | 0.56
mo020 |  | h |  | Oficial de 1ª construção. |  | 0.736 |  | 24.63 | 18.13
mo113 |  | h |  | Operário não qualificado construção. |  | 0.736 |  | 23.29 | 17.14
|  | % |  | Custos directos complementares |  | 2 |  | 38.01 | 0.76
[8 empty] | Total: | 38.77
Referência e título da norma |  |  |  |  | Aplicabilidade(a) |  | Obrigatoriedade(b) |  |  | Sistema(c)
EN 1504-3:2005 |  |  |  |  | 1102010 |  | 112009 |  |  | 1/2+/3/4
Produtos e sistemas para a protecção e reparação de estruturas de betão — Definições, requisitos, controlo da qualidade e avaliação da conformidade — Parte 3: Reparação estrutural e não estrutural
(a) Data de entrada em aplicação da norma harmonizada
(b) Data final do período de coexistência
(c) Sistema de avaliação e verificação da regularidade do desempenho