## Folha 1
FSM044 | m² |  | Reforço para sistema ETICS "BAUMIT" de isolamento térmico pelo exterior de fachadas.
Camada adicional de reforço para o sistema MineralSystem "BAUMIT", com ETA 15/0431, através da aplicação de uma camada de argamassa de 3 mm de espessura mínima, realizada com argamassa cola StarContact "BAUMIT", armada com malha de fibra de vidro anti-álcalis, StarTex 160 "BAUMIT", de 3,5x3,5 mm de vão de malha e de 160 g/m² de massa superficial, sobreposta 10 cm; aplicada em zonas susceptíveis de impacto desde o arranque do sistema, sobre a camada de regularização e antes da aplicação do primário. O preço inclui a execução dos remates nos encontros com paramentos, revestimentos ou outros elementos assentes na sua superfície.
Unitário |  | Ud |  | Descrição | Rend. | Preço unitário | Importância
mt28bau010d |  | kg |  | Argamassa cola StarContact "BAUMIT", composta por cimento, ligantes orgânicos, inerte de 0,6 mm de tamanho máximo e aditivos, para aderir e reforçar os painéis isolantes, e como camada base, prévia amassadura com água. | 4 | 1.29 | 5.16
mt28bau100b |  | m² |  | Malha de fibra de vidro anti-álcalis, StarTex 160 "BAUMIT", de 3,5x3,5 mm de vão de malha, de 160 g/m² de massa superficial e de 0,1x50 m, com 2200 N/50 mm de resistência à tracção, para armar argamassas. | 1.1 | 1.69 | 1.86
mo039 |  | h |  | Oficial de 1ª rebocador. | 0.131 | 22.68 | 2.97
mo079 |  | h |  | Ajudante de rebocador. | 0.131 | 22.13 | 2.9
|  | % |  | Custos directos complementares | 2 | 12.89 | 0.26
Custo de manutenção decenal: 0,66€ nos primeiros 10 anos. | [5 empty] | Total: | 13.15