## Folha 1
HFE010 | m² |  | Forro de viga metálica, com tijolo cerâmico.
Forro de viga metálica, pelas duas faces da alma, realizado com alvenaria de tijolo cerâmico furado simples, para revestir, 30x20x4 cm, com juntas de 10 mm de espessura, assente com argamassa de cimento confeccionada em obra, com 250 kg/m³ de cimento, cor cinzento, dosificação 1:6, fornecida em sacos, acabamento com emboço de argamassa de cimento, confeccionada em obra, com aditivo hidrófugo, dosificação 1:3, armada e reforçada com malha anti-álcalis.
Unitário |  | Ud |  | Descrição |  | Rend. |  | Preço unitário | Importância
mt04lpt010a |  | Ud |  | Tijolo cerâmico furado simples, para revestir, 30x20x4 cm, para utilização em alvenaria protegida (peça P), densidade 890 kg/m³, segundo NP EN 771-1. |  | 16 |  | 0.23 | 3.68
mt08aaa010a |  | m³ |  | Água. |  | 0.01 |  | 1.5 | 0.02
mt01arg005a |  | t |  | Areia de pedreira, para argamassa preparada em obra. |  | 0.028 |  | 18 | 0.5
mt08cem011a |  | kg |  | Cimento Portland CEM II/B-L 32,5 R, cor cinzento, em sacos, segundo NP EN 197-1. |  | 7.597 |  | 0.1 | 0.76
mt08adt010 |  | kg |  | Aditivo hidrófugo para impermeabilização de argamassas ou betões. |  | 0.135 |  | 1.2 | 0.16
mt09var030a |  | m² |  | Malha de fibra de vidro tecida, com impregnação de PVC, de 10x10 mm de vão de malha, anti-álcalis, de 115 a 125 g/m² e 500 µm de espessura, para armar rebocos tradicionais, emboços e argamassas. |  | 1.05 |  | 1.55 | 1.63
mq06hor010 |  | h |  | Betoneira eléctrica com uma capacidade de amassadura de 160 l. |  | 0.015 |  | 3.45 | 0.05
mo020 |  | h |  | Oficial de 1ª construção. |  | 1.185 |  | 24.63 | 29.19
mo113 |  | h |  | Operário não qualificado construção. |  | 1.13 |  | 23.29 | 26.32
|  | % |  | Custos directos complementares |  | 2 |  | 62.31 | 1.25
Custo de manutenção decenal: 1,27€ nos primeiros 10 anos. | [7 empty] | Total: | 63.56
Referência e título da norma |  |  |  |  | Aplicabilidade(a) |  | Obrigatoriedade(b) |  |  | Sistema(c)
EN 771-1:2011+A1:2015 |  |  |  |  | 1062020 |  | 1062020 |  |  | 2+/4
Especificações para unidades de alvenaria — Parte 1: Tijolos cerâmicos para alvenaria
EN 197-1:2011 |  |  |  |  | 172012 |  | 172013 |  |  | 1+
Cimento — Parte 1: Composição, especificações e critérios de conformidade para cimentos correntes
(a) Data de entrada em aplicação da norma harmonizada
(b) Data final do período de coexistência
(c) Sistema de avaliação e verificação da regularidade do desempenho