## Folha 1
LCL055 | m² | Caixilharia de alumínio em paredes de hall de entrada do edifício.
Caixilharia de alumínio anodizado cor inox, com espessura mínima de 15 microns, em paredes de hall de entrada do edifício, formada por folhas fixas e de batente; certificado de conformidade marca de qualidade EWAA EURAS (QUALANOD), gama alta, com ruptura de ponte térmica, com classificação à permeabilidade ao ar segundo EN 12207, à estanquidade à água segundo EN 12208 e à resistência à carga do vento segundo EN 12210, com pré-aro; composta por perfis extrudidos formando aros e folhas. Inclusive silicone neutro para vedação perimetral das juntas exterior e interior, entre a caixilharia e a obra. O preço não inclui o assentamento do pré-aro.
Unitário |  | Ud | Descrição | Rend. | Preço unitário | Importância
mt25pem015c |  | m | Pré-aro de alumínio, de 50x19x1,5 mm, ensamblado através de esquadros e com ganchos de fixação para a fixação ao paramento e parafusos para a fixação da caixilharia. | 2.35 | 2.78 | 6.53
mt25pfb015i |  | m² | Caixilharia de alumínio anodizado cor inox em paredes de hall de entrada ao edifício, formada por folhas fixas e de batente, gama alta, com ruptura de ponte térmica, com classificação à permeabilidade ao ar segundo EN 12207, à estanquidade à água segundo EN 12208 e à resistência à carga do vento segundo EN 12210, marca de qualidade EWAA-EURAS (QUALANOD). Inclusive ferragens de pendurar, fechadura, manivela e abre-portas, juntas de envidraçado de EPDM, parafusos de aço inoxidável, elementos de estanquidade e acessórios. | 1.02 | 457.08 | 466.22
mt22www050a |  | Ud | Cartucho de 300 ml de silicone neutro oxímico, de elasticidade permanente e cura rápida, cor branca, intervalo de temperatura de trabalho de -60 a 150°C, com resistência aos raios UV, dureza Shore A aproximada de 22, segundo EN ISO 868 e alongamento na rotura >= 800%, segundo EN ISO 8339. | 0.448 | 4.73 | 2.12
mo018 |  | h | Oficial de 1ª serralheiro. | 0.198 | 22.98 | 4.55
mo059 |  | h | Ajudante de serralheiro. | 0.18 | 22.2 | 4
|  | % | Custos directos complementares | 2 | 483.42 | 9.67
Custo de manutenção decenal: 54,24€ nos primeiros 10 anos. |  |  |  |  | Total: | 493.09