## Folha 1
NAG010 | m² | Isolamento térmico de pavimento de câmara frigorífica, com poliestireno extrudido.
Isolamento térmico de pavimento de câmara frigorífica, formado por dupla painel rígido de poliestireno extrudido, de superfície lisa e bordo lateral a meia madeira, de 110 mm de espessura, resistência à compressão >= 500 kPa, resistência térmica 3,05 m²°C/W, condutibilidade térmica 0,036 W/(m°C), colocado topo a topo na base da laje térrea, simplesmente apoiado, prévia colocação de barreira de vapor com membrana de betume aditivado com plastómero APP, LA-30-AL colocada com emulsão asfáltica aniônica com cargas sobre uma camada de betão de limpeza, coberto com filme de polietileno de 0,2 mm de espessura, preparado para receber uma laje térrea de betão. Inclusive fita autocolante para vedação de juntas. O preço não inclui a camada de betão de limpeza.
Unitário |  | Ud | Descrição |  | Rend. |  | Preço unitário | Importância
mt14iea020c |  | kg | Emulsão asfáltica aniônica com cargas. |  | 0.3 |  | 3.3 | 0.99
mt14lad010i |  | m² | Membrana de betume aditivado com plastómero APP, LA-30-AL, de 2 mm de espessura, massa nominal 3 kg/m², com armadura de alumínio, de superfície não protegida. Segundo EN 13707. |  | 1.05 |  | 7.48 | 7.85
mt16pxa010bhq |  | m² | Painel rígido de poliestireno extrudido, segundo EN 13164, de superfície lisa e bordo lateral a meia madeira, de 110 mm de espessura, resistência à compressão >= 500 kPa, resistência térmica 3,05 m²°C/W, condutibilidade térmica 0,036 W/(m°C), Euroclasse E de reacção ao fogo segundo NP EN 13501-1, com código de designação XPS-EN 13164-T1-CS(10/Y)500-DS(70,90)-DLT(2)5-CC(2/1,5/50)175-WL(T)0,7-WD(V)3-FTCD1. |  | 2.2 |  | 29.37 | 64.61
mt16png010d |  | m² | Filme de polietileno de 0,2 mm de espessura e 184 g/m² de massa superficial. |  | 1.1 |  | 0.41 | 0.45
mt16aaa030 |  | m | Fita autocolante para vedação de juntas. |  | 0.4 |  | 0.3 | 0.12
mo054 |  | h | Oficial de 1ª montador de isolamentos. |  | 0.273 |  | 23.31 | 6.36
mo101 |  | h | Ajudante de montador de isolamentos. |  | 0.273 |  | 22.13 | 6.04
|  | % | Custos directos complementares |  | 2 |  | 86.42 | 1.73
[7 empty] | Total: | 88.15
Referência e título da norma |  |  |  | Aplicabilidade(a) |  | Obrigatoriedade(b) |  |  | Sistema(c)
EN 13707:2004+A2:2009 |  |  |  | 142010 |  | 1102010 |  |  | 1/2+/3/4
Membranas de impermeabilização f lexíveis — Membranas betuminosas ar madas para impermeabilização de coberturas — Definições e características
EN 13164:2012+A1:2015 |  |  |  | 1072020 |  | 1072020 |  |  | 1/3/4
Produtos de isolamento térmico para aplicação em edifícios — Produtos manufaturados de espuma de poliestireno extrudido (XPS) — Especificação
(a) Data de entrada em aplicação da norma harmonizada
(b) Data final do período de coexistência
(c) Sistema de avaliação e verificação da regularidade do desempenho