## Folha 1
NAJ005 | m² |  | Isolamento térmico reflectivo de testa de laje e pilares em fachada.
Isolamento térmico de testas de laje e pilares embebidos na espessura da fachada, formado por isolamento térmico reflectivo composto de núcleo isolante de espuma de polietileno, revestido com uma lâmina de alumínio numa face e provido de una malha de aderência na face oposta, cravado à estrutura descofrada.
Unitário |  | Ud |  | Descrição | Rend. | Preço unitário | Importância
mt16arg020a |  | m² |  | Isolamento térmico reflectivo composto de núcleo isolante de espuma de polietileno, revestido com uma lâmina de alumínio numa face e provido de una malha de aderência na face oposta, de 4 mm de espessura, com uma densidade nominal de 29,17 kg/m³, uma resistência térmica de 0,11 m²°C/W, uma emissividade térmica de 0,05 e uma condutibilidade térmica de 0,029 W/(m°C), fornecido em rolos de 0,60x2,00 m. | 1.05 | 6.66 | 6.99
mt08var070 |  | kg |  | Pontas metálicas de cabeça larga. | 0.15 | 1.83 | 0.27
mt16arg025 |  | m |  | Fita autocolante de polipropileno, revestida de alumínio, para vedação de juntas. | 0.8 | 0.12 | 0.1
mo054 |  | h |  | Oficial de 1ª montador de isolamentos. | 0.165 | 17.77 | 2.93
mo101 |  | h |  | Ajudante de montador de isolamentos. | 0.165 | 16.81 | 2.77
|  | % |  | Custos directos complementares | 2 | 13.06 | 0.26
Custo de manutenção decenal: 0,27€ nos primeiros 10 anos. | [5 empty] | Total: | 13.32