## Folha 1
NEL020 | m² |  | Membrana transpirante.
Membrana transpirante, impermeável à água da chuva, de poliuretano termoplástico, com armadura de poliéster, de 1 mm de espessura e 210 g/m², de 0,15 m de espessura de ar equivalente face à difusão de vapor de água, segundo NP EN 1931, estanquidade à água classe W1 segundo EN 1928, permeabilidade ao ar 0,02 m³/h·m² a 50 Pa, Euroclasse E de reacção ao fogo, segundo NP EN 13501-1; colocada pelo exterior da cobertura inclinada com uma pendente média da vertente até 30%. Inclusive grampos e fita autocolante para vedação de juntas.
Unitário |  | Ud |  | Descrição |  | Rend. |  | Preço unitário | Importância
mt15pdr110a |  | m² |  | Membrana transpirante, impermeável à água da chuva, de poliuretano termoplástico, com armadura de poliéster, de 1 mm de espessura e 210 g/m², de 0,15 m de espessura de ar equivalente face à difusão de vapor de água, segundo NP EN 1931, estanquidade à água classe W1 segundo EN 1928, permeabilidade ao ar 0,02 m³/h·m² a 50 Pa, Euroclasse E de reacção ao fogo, segundo NP EN 13501-1, com resistência aos raios UV, intervalo de temperatura de trabalho de -40 a 80°C, para colocar sob revestimentos com réguas de madeira, com juntas abertas de até 30 mm de largura máxima, fornecida em rolos de 1,50x50 m, segundo NP EN 13859-2. |  | 1.2 |  | 4.69 | 5.63
mt15pdr300c |  | Ud |  | Grampo, de aço galvanizado, de 8 mm de altura; para a fixação de lâminas para o controlo do vapor. |  | 5 |  | 0.02 | 0.1
mt15pdr120a |  | m |  | Fita autocolante, de polietileno, com adesivo acrílico sem dissolventes, armadura de polietileno e película de separação de papel siliconado, de 0,27 mm de espessura e 60 mm de largura, com resistência aos raios UV, intervalo de temperatura de trabalho de -30 a 80°C, para aplicar em interiores e exteriores, para a fixação e a vedação de lâminas impermeabilizantes e para o controlo do vapor, fornecida em rolos de 25 m de comprimento. |  | 1.02 |  | 1.92 | 1.96
mo054 |  | h |  | Oficial de 1ª montador de isolamentos. |  | 0.053 |  | 21.36 | 1.13
mo101 |  | h |  | Ajudante de montador de isolamentos. |  | 0.027 |  | 20.28 | 0.55
|  | % |  | Custos directos complementares |  | 2 |  | 9.37 | 0.19
Custo de manutenção decenal: 1,94€ nos primeiros 10 anos. | [7 empty] | Total: | 9.56
Referência e título da norma |  |  |  |  | Aplicabilidade(a) |  | Obrigatoriedade(b) |  |  | Sistema(c)
EN 13859-2:2010 |  |  |  |  | 142011 |  | 142012 |  |  | 1/3/4
Membranas de impermeabilização f lexíveis — Definição e características de barreiras f lexíveis colocadas sob paredes — Parte 2: Barreiras f lexíveis para paredes
(a) Data de entrada em aplicação da norma harmonizada e início do período de coexistência
(b) Data final do período de coexistência / entrada em vigor da marcação CE
(c) Sistema de avaliação e verificação da regularidade do desempenho