## Folha 1
NIO040 | Ud |  | Selagem impermeabilizante exterior de junta perimetral entre negativo e conduta de instalações, em parede de fachada.
Selagem impermeabilizante exterior de junta perimetral de 15 mm de largura, entre negativo de PVC de 90 mm de diâmetro e conduta de instalações colocada no seu interior, com massa elastomérica monocomponente à base de poliuretano, de cor branca, sobre cordão de polietileno expandido de células fechadas, de secção circular de 20 mm de diâmetro, colocado a uma profundidade de pelo menos 2 cm do bordo exterior do negativo que terá sido fixado previamente, com argamassa de cimento hidrófuga, no interior de uma abertura executada na parede de fachada até 40 cm de espessura e posterior injecção de espuma de poliuretano pelo interior contra o fundo da junta.
Unitário |  | Ud |  | Descrição |  | Rend. |  | Preço unitário | Importância
mt15bas010d |  | m |  | Cordão de polietileno expandido de células fechadas, de secção circular de 20 mm de diâmetro, para o enchimento de fundo de junta. |  | 0.283 |  | 0.16 | 0.05
mt15bas030a |  | Ud |  | Cartucho de massa elastomérica monocomponente à base de poliuretano, de cor branca, de 600 ml, tipo F-25 HM segundo EN ISO 11600, de alta aderência e de endurecimento rápido, com elevadas propriedades elásticas, resistência à intempérie, ao envelhecimento e aos raios UV, apta para estar em contacto com agua potável, dureza Shore A aproximada de 35 e alongamento em ruptura > 600%, segundo EN ISO 11600. |  | 0.071 |  | 6.38 | 0.45
mt36tvg010ea |  | m |  | Tubo de PVC, de 90 mm de diâmetro e 1,2 mm de espessura. |  | 0.5 |  | 1.95 | 0.98
mt08aaa010a |  | m³ |  | Água. |  | 0.006 |  | 1.5 | 0.01
mt09mif010ka |  | t |  | Argamassa industrial para alvenaria, de cimento, cor cinzento, com aditivo hidrófugo, categoria M-10 (resistência à compressão 10 N/mm²), fornecida em sacos, segundo EN 998-2. |  | 0.006 |  | 65.98 | 0.4
mt13blw110b |  | Ud |  | Aerossol de 750 cm³ de espuma de poliuretano, de 22,5 kg/m³ de densidade, 140% de expansão, 18 N/cm² de resistência à tracção e 20 N/cm² de resistência à flexão, condutibilidade térmica 0,04 W/(m°C), estável de -40°C a 100°C; para aplicar com cânula; segundo EN 13165. |  | 0.32 |  | 7.2 | 2.3
mo020 |  | h |  | Oficial de 1ª construção. |  | 0.109 |  | 22.68 | 2.47
mo112 |  | h |  | Operário especializado construção. |  | 0.109 |  | 21.98 | 2.4
|  | % |  | Custos directos complementares |  | 2 |  | 9.06 | 0.18
Custo de manutenção decenal: 14,78€ nos primeiros 10 anos. | [7 empty] | Total: | 9.24
Referência e título da norma |  |  |  |  | Aplicabilidade(a) |  | Obrigatoriedade(b) |  |  | Sistema(c)
EN 998-2:2016 |  |  |  |  | 1182020 |  | 1182020 |  |  | 2+/4
Especificação de argamassas para alvenaria — Parte 2: Argamassas de assentamento
EN 13165:2012+A2:2016 |  |  |  |  | 14102000 |  | 14102000 |  |  | 1/3/4
Produtos de isolamento térmico para aplicação em edifícios — Produtos manufaturados de espuma de poliuretano rígido (PUR) — Especificação
(a) Data de entrada em aplicação da norma harmonizada
(b) Data final do período de coexistência
(c) Sistema de avaliação e verificação da regularidade do desempenho