## Folha 1
NSN010 | m² |  | Dessolidarização sob pavimento cerâmico ou de pedra natural, com lâminas de elastómero de celúlas fechadas.
Dessolidarização sob pavimento cerâmico ou de pedra natural, com lâmina dessolidarizante de elastómero de células fechadas, de 1,51 mm de espessura, com ambas as faces revestidas de fibras de polipropileno, fixada ao suporte com cimento cola melhorado, C2 TE S1, segundo NP EN 12004, deformável, com deslizamento reduzido e tempo de colocação ampliado, cor cinzento, espalhado com palustra dentada.
Unitário |  | Ud |  | Descrição |  | Rend. |  | Preço unitário | Importância
mt09mcm060a |  | kg |  | Cimento cola melhorado, C2 TE S1, segundo NP EN 12004, deformável, com deslizamento reduzido e tempo de colocação ampliado, cor cinzento, à base de cimento, inertes de granulometria fina, resinas sintéticas e aditivos especiais, com propriedades tixotrópicas e de endurecimento sem retracção. |  | 2 |  | 0.83 | 1.66
mt15rev185a |  | m² |  | Lâmina dessolidarizante de elastómero de células fechadas, de 1,51 mm de espessura, com ambas as faces revestidas de fibras de polipropileno. |  | 1.05 |  | 11.86 | 12.45
mo029 |  | h |  | Oficial de 1ª aplicador de lâminas impermeabilizantes. |  | 0.108 |  | 22.68 | 2.45
mo067 |  | h |  | Ajudante de aplicador de lâminas impermeabilizantes. |  | 0.108 |  | 22.13 | 2.39
|  | % |  | Custos directos complementares |  | 2 |  | 18.95 | 0.38
Custo de manutenção decenal: 0,39€ nos primeiros 10 anos. | [7 empty] | Total: | 19.33
Referência e título da norma |  |  |  |  | Aplicabilidade(a) |  | Obrigatoriedade(b) |  |  | Sistema(c)
EN 12004:2007+A1:2012 |  |  |  |  | 142013 |  | 172013 |  |  | 1/3/4
Colas para ladrilhos — Requisitos, avaliação da conformidade, classificação e designação
(a) Data de entrada em aplicação da norma harmonizada
(b) Data final do período de coexistência
(c) Sistema de avaliação e verificação da regularidade do desempenho