## Folha 1
QCN010 | m² |  | Painel sandwich, para cobertura plana.
Painel sandwich com encaixe macho-fêmea nas quatro faces, composto de: face exterior de placa de cimento reforçado com fibras, de 12 mm de espessura, núcleo isolante de espuma de poliestireno extrudido de 80 mm de espessura e face interior de placa de gesso reforçado com fibras, de 12 mm de espessura, de 2400x550 mm, transmissão térmica 0,527 W/(m²°C), Euroclasse B-s1, d0 de reacção ao fogo, segundo NP EN 13501-1, fixado com parafusos auto-roscantes de cabeça escareada, de aço galvanizado, sobre estrutura de madeira, com um vão entre apoios de 60 cm, para cobertura plana. Inclusive vedante adesivo, para a vedação de juntas entre painéis.
Unitário |  | Ud |  | Descrição | Rend. | Preço unitário | Importância
mt13pst018jh |  | m² |  | Painel sandwich com encaixe macho-fêmea nas quatro faces, composto de: face exterior de placa de cimento reforçado com fibras, de 12 mm de espessura, núcleo isolante de espuma de poliestireno extrudido de 80 mm de espessura e face interior de placa de gesso reforçado com fibras, de 12 mm de espessura, de 2400x550 mm, transmissão térmica 0,527 W/(m²°C), Euroclasse B-s1, d0 de reacção ao fogo, segundo NP EN 13501-1. | 1.05 | 76.01 | 79.81
mt13pst050a |  | Ud |  | Cartucho de 310 ml de vedante adesivo, à base de polímeros acrílicos em dispersão aquosa. | 0.24 | 8.15 | 1.96
mt13pst100m |  | Ud |  | Parafuso auto-roscante de cabeça escareada, de aço galvanizado, de 6 mm de diâmetro e 160 mm de comprimento. | 12 | 0.76 | 9.12
mo054 |  | h |  | Oficial de 1ª montador de isolamentos. | 0.197 | 23.31 | 4.59
mo101 |  | h |  | Ajudante de montador de isolamentos. | 0.197 | 22.13 | 4.36
|  | % |  | Custos directos complementares | 2 | 99.84 | 2
[6 empty] | Total: | 101.84