## Folha 1
QCN010 | m² |  | Painel sandwich, para cobertura plana.
Painel sandwich com encaixe macho-fêmea nas quatro faces, composto de: face exterior de placa de cimento reforçado com fibras, de 12 mm de espessura, núcleo isolante de espuma de poliestireno extrudido de 40 mm de espessura e face interior de placa de gesso reforçado com fibras, de 12 mm de espessura, de 2400x550 mm, transmissão térmica 0,717 W/(m²°C), Euroclasse B-s1, d0 de reacção ao fogo, segundo NP EN 13501-1, fixado com parafusos auto-roscantes de cabeça escareada, de aço galvanizado, sobre estrutura de madeira, com um vão entre apoios de 120 cm, para cobertura plana.
Unitário |  | Ud |  | Descrição | Rend. | Preço unitário | Importância
mt13pst018hh |  | m² |  | Painel sandwich com encaixe macho-fêmea nas quatro faces, composto de: face exterior de placa de cimento reforçado com fibras, de 12 mm de espessura, núcleo isolante de espuma de poliestireno extrudido de 40 mm de espessura e face interior de placa de gesso reforçado com fibras, de 12 mm de espessura, de 2400x550 mm, transmissão térmica 0,717 W/(m²°C), Euroclasse B-s1, d0 de reacção ao fogo, segundo NP EN 13501-1. | 1.05 | 62.42 | 65.54
mt13pst100h |  | Ud |  | Parafuso auto-roscante de cabeça escareada, de aço galvanizado, de 6 mm de diâmetro e 110 mm de comprimento. | 7 | 0.41 | 2.87
mo054 |  | h |  | Oficial de 1ª montador de isolamentos. | 0.175 | 23.31 | 4.08
mo101 |  | h |  | Ajudante de montador de isolamentos. | 0.175 | 22.13 | 3.87
|  | % |  | Custos directos complementares | 2 | 76.36 | 1.53
[6 empty] | Total: | 77.89