## Folha 1
QUZ010 | m² |  | Revestimento de cobertura de chapas de zinco.
Revestimento de cobertura de chapas de zinco de 0,8 mm de espessura e 580 mm entre eixos, acabamento prepatinado, cor cinzento, em cobertura inclinada, ventilada, com uma pendente do 7% ao 25%. Sistema de fixação oculta, com união longitudinal das chapas através de junta agrafada dupla, de 25 mm de altura e união transversal através de sobreposição dupla, colocada sobre lâmina drenante de estrutura nodular de polietileno de alta densidade (PEAD/HDPE), resistência à compressão 400 kN/m² segundo EN ISO 604, espessura 0,6 mm. Inclusive acessórios para a fixação de chapas de zinco entre si e ao suporte, acessórios para a resolução de uniões transversais. O preço não inclui a superfície suporte nem os pontos singulares e as peças especiais da cobertura.
Unitário |  | Ud |  | Descrição | Rend. | Preço unitário | Importância
mt13ccz010k |  | m² |  | Chapa de zinco de 0,8 mm de espessura e 580 mm entre eixos, acabamento prepatinado, cor cinzento, para sistema de junta agrafada de 25 mm de altura, densidade 7200 kg/m³, segundo NP EN 14783 e EN 501. | 1.464 | 51.18 | 74.93
mt14gsp020a |  | m² |  | Lâmina drenante de estrutura nodular de polietileno de alta densidade (PEAD/HDPE), resistência à compressão 400 kN/m² segundo EN ISO 604, espessura 0,6 mm, com nódulos de 8,6 mm de altura, volume de ar entre nódulos 7,9 l/m² e massa nominal 0,58 kg/m². | 1.05 | 4.45 | 4.67
mt13ccz100 |  | Ud |  | Kit de acessórios para a fixação das chapas de zinco entre si e ao suporte, formado por: ganchos fixos e móveis de aço inoxidável, de 0,4 mm de espessura mínima, segundo EN 10088-1 e pregos de aço galvanizado, segundo NP EN 10230-1. | 1 | 6.92 | 6.92
mt13ccz110b |  | Ud |  | Kit de acessórios para a resolução de uniões transversais através de sobreposição dupla de chapas de zinco, em coberturas inclinadas. | 1 | 4.23 | 4.23
mo051 |  | h |  | Oficial de 1ª montador de painéis metálicos. | 0.446 | 23.31 | 10.4
mo098 |  | h |  | Ajudante de montador de painéis metálicos. | 0.893 | 22.13 | 19.76
|  | % |  | Custos directos complementares | 2 | 120.91 | 2.42
[6 empty] | Total: | 123.33