## Folha 1
RAP100 | m² | Revestimento interior com peças de pedra natural. Colocação em camada grossa.
Revestimento interior com peças de granito, procedente de Portugal, Ariz, 40x40x2 cm, acabamento polido. SUPORTE: paramento de alvenaria de peças furadas, vertical, até 3 m de altura. COLOCAÇÃO: em camada grossa de 25 mm de espessura com argamassa de cimento M-5. ENCHIMENTO DE JUNTAS: com argamassa de juntas cimentosa melhorada, com absorção de água reduzida e resistência elevada à abrasão tipo CG 2 W A, cor branco, em juntas de 3 mm de espessura. Inclusive separadores de PVC, para juntas horizontais.
Unitário |  | Ud | Descrição |  | Rend. |  | Preço unitário | Importância
mt09mor010c |  | m³ | Argamassa de cimento CEM II/B-L 32,5 N tipo M-5, confeccionada em obra com 230 kg/m³ de cimento e uma proporção em volume 1/6. |  | 0.025 |  | 115.3 | 2.88
mt18bgi010Ka |  | m² | Peças de granito, procedente de Portugal, Ariz, 40x40x2 cm, acabamento polido, densidade 2650 kg/m³, segundo NP EN 1936, resistência à compressão 140 MPa, segundo NP EN 1926, resistência à flexão 13 MPa, segundo NP EN 12372, absorção de água por capilaridade menor de 5 kg/m² min½, segundo NP EN 1925, coeficiente de absorção de água <= 0,16%, segundo NP EN 13755, Euroclasse A1 de reacção ao fogo, segundo Directiva 96/603/CE, carga de ruptura superior a 1,8 kN; segundo NP EN 1469. |  | 1.05 |  | 45.72 | 48.01
mt18acc040a |  | Ud | Separadores de PVC, para juntas horizontais em paramentos de pedra natural. |  | 8 |  | 0.02 | 0.16
mt09mcp020dB |  | kg | Argamassa de juntas cimentosa melhorada, com absorção de água reduzida e resistência elevada à abrasão, tipo CG2 W A, segundo EN 13888, cor branca, para juntas de 2 a 20 mm, à base de aglomerantes especiais, inertes seleccionados, aditivos especiais, fibras, resinas sintéticas e pigmentos, com efeito anti-caruncho, anti-verdete e preventivo das eflorescências, hidrorrepelente, de presa e endurecimento rápido, especial para enchimento de juntas de todo tipo de peças cerâmicas e pedras naturais em zonas de proliferação de microrganismos. |  | 0.51 |  | 2.72 | 1.39
mo022 |  | h | Oficial de 1ª colocador de pedra natural. |  | 1.244 |  | 22.68 | 28.21
mo060 |  | h | Ajudante de colocador de pedra natural. |  | 1.244 |  | 22.13 | 27.53
|  | % | Custos directos complementares |  | 2 |  | 108.18 | 2.16
Custo de manutenção decenal: 25,38€ nos primeiros 10 anos. | [6 empty] | Total: | 110.34
Referência e título da norma |  |  |  | Aplicabilidade(a) |  | Obrigatoriedade(b) |  |  | Sistema(c)
EN 1469:2015 |  |  |  | 842016 |  | 842017 |  |  | 1/3/4
Produtos em pedra natural — Placas para revestimento de paredes — Requisitos
(a) Data de entrada em aplicação da norma harmonizada
(b) Data final do período de coexistência
(c) Sistema de avaliação e verificação da regularidade do desempenho