## Folha 1
RBO010 | m² |  | Revestimento contínuo de paramentos com microargamassa de cal e cimento.
Revestimento contínuo de paramentos com microargamassa, de 3 mm de espessura, realizado sobre superfície absorvente. PRIMÁRIO: à base de copolímeros acrílicos em emulsão aquosa, sem diluir. CAMADA BASE: microargamassa de cal e cimento, com um tamanho máximo do inerte de 0,3 mm, cor a escolher, com resina acrílica e pigmento, em duas camadas, (0,7 kg/m² cada camada). CAMADA DECORATIVA: microargamassa de cal e cimento, com um tamanho máximo do inerte de 0,4 mm, cor a escolher, com resina acrílica e pigmento, (1 kg/m²). CAMADA DE VEDAÇÃO: primário à base de copolímeros acrílicos em emulsão aquosa e verniz aquoso de poliuretano bicomponente. O preço não inclui a superfície suporte.
Unitário |  | Ud |  | Descrição | Rend. | Preço unitário | Importância
mt28mcc006a |  | l |  | Primário à base de copolímeros acrílicos em emulsão aquosa, sem diluir, para regularizar a porosidade e melhorar a aderência dos suportes absorventes, para aplicar com rolo. | 0.1 | 8.15 | 0.82
mt28mcc010k |  | kg |  | Microargamassa bicomponente, composto de cimento, cal, inertes seleccionados e aditivos, com um tamanho máximo do inerte de 0,3 mm, cor a escolher, como camada base, para aplicar com palustra metálica. | 1.4 | 4.7 | 6.58
mt28mcc009a |  | l |  | Resina acrílica em base aquosa. | 1.008 | 6.63 | 6.68
mt28mcc008 |  | Ud |  | Pigmento, para a coloração em massa de microcimento. | 0.2 | 31.04 | 6.21
mt28mcc010p |  | kg |  | Microargamassa bicomponente, composto de cimento, cal, inertes seleccionados e aditivos, com um tamanho máximo do inerte de 0,4 mm, cor a escolher, como camada base, para aplicar com palustra metálica. | 1 | 4.7 | 4.7
mt28mcc020a |  | l |  | Primário à base de copolímeros acrílicos em emulsão aquosa, como ponte de aderência entre a microargamassa e o verniz, para aplicar com trincha, rolo ou pistola. | 0.12 | 23.67 | 2.84
mt28mcc021a |  | l |  | Verniz aquoso de poliuretano bicomponente, para aplicar com trincha, rolo ou pistola. | 0.15 | 36.86 | 5.53
mo020 |  | h |  | Oficial de 1ª construção. | 0.822 | 22.68 | 18.64
mo113 |  | h |  | Operário não qualificado construção. | 1.467 | 21.45 | 31.47
|  | % |  | Custos directos complementares | 2 | 83.47 | 1.67
Custo de manutenção decenal: 17,71€ nos primeiros 10 anos. | [5 empty] | Total: | 85.14