## Folha 1
RDE030 | m² | Revestimento mural interior com chapa de aço laminado a quente.
Revestimento mural interior com chapa de aço laminado a quente EN 10025 S275JR, de 6 mm de espessura, acabamento galvanizado a quente, com tratamento anticorrosão C4 para um grau de durabilidade M, segundo NP EN ISO 12944-1. Colocação em obra: sistema de fixação oculta com parafusos de aço galvanizado sobre substrutura suporte formada por perfis de aço laminado de 40x20 mm, acabamento galvanizado a quente, com uma separação de 600 mm. Inclusive ancoragens mecânicas para a fixação da substrutura suporte ao paramento.
Unitário |  | Ud | Descrição |  | Rend. |  | Preço unitário | Importância
mt07ala010ddc |  | kg | Aço laminado EN 10025 S275JR, em perfis laminados a quente, peças simples, para aplicações estruturais, das séries L, LD, T, redondo, quadrado, rectangular ou chapa, acabamento galvanizado a quente. Trabalhado e montado em oficina, para colocar com ligações aparafusadas em obra. |  | 1.66 |  | 3.05 | 5.06
mt26aaa033a |  | Ud | Ancoragem mecânica com bucha de nylon e parafuso de aço galvanizado, de cabeça escareada. |  | 12 |  | 0.29 | 3.48
mt29pme050f |  | kg | Chapa de aço laminado a quente EN 10025 S275JR, de 6 mm de espessura, acabamento galvanizado a quente. |  | 49.5 |  | 1.23 | 60.89
mt29pme055 |  | m² | Tratamento anticorrosão C4 para um grau de durabilidade M, segundo NP EN ISO 12944-1, composto de limpeza e desengorduramento da superfície com detergente e água à pressão (15-20 MPa) e enxaguamento posterior; posterior aplicação de uma camada dupla intermédia de tinta epoxi, de pelo menos 180 microns de espessura, e uma camada de acabamento à base de poliuretano, de pelo menos 60 microns de espessura, cor a escolher. |  | 2.05 |  | 14.09 | 28.88
mt29pme040a |  | Ud | Parafuso de aço galvanizado. |  | 9.33 |  | 0.32 | 2.99
mo018 |  | h | Oficial de 1ª serralheiro. |  | 0.832 |  | 24.96 | 20.77
mo059 |  | h | Ajudante de serralheiro. |  | 0.832 |  | 24.11 | 20.06
|  | % | Custos directos complementares |  | 2 |  | 142.13 | 2.84
Custo de manutenção decenal: 17,83€ nos primeiros 10 anos. | [6 empty] | Total: | 144.97
Referência e título da norma |  |  |  | Aplicabilidade(a) |  | Obrigatoriedade(b) |  |  | Sistema(c)
EN 10025-1:2004 |  |  |  | 192005 |  | 192006 |  |  | 2+
Produtos laminados a quente de aços de constr ução não ligados — Parte 1: Condições técnicas gerais de fornecimento
(a) Data de entrada em aplicação da norma harmonizada
(b) Data final do período de coexistência
(c) Sistema de avaliação e verificação da regularidade do desempenho