## Folha 1
REP021 | Ud |  | Rodapé de escada de pedra natural.
Rodapé de escada de mármore Rosa Aurora de duas peças de 37x7x2 cm, assente com argamassa de cimento M-5.
Unitário |  | Ud |  | Descrição | Rend. | Preço unitário | Importância
mt18zmi020a |  | Ud |  | Rodapé em mármore, procedente de Portugal, Rosa Aurora, de duas peças, 37x7x2 cm, face e bordos polidos, densidade 2710 kg/m³, segundo NP EN 1936, resistência à compressão 70 MPa, segundo NP EN 1926, resistência à flexão 20 MPa, segundo NP EN 12372, absorção de água por capilaridade menor de 5 kg/m² min½, segundo NP EN 1925, coeficiente de absorção de água <= 0,1%, segundo NP EN 13755, Euroclasse A1 de reacção ao fogo, segundo Directiva 96/603/CE, resistência à abrasão 21,5 mm, segundo NP EN 14157, resistência ao deslizamento em condições secas (índice SRV) 73, resistência ao deslizamento em condições húmidas (índice SRV) 66, segundo NP EN 14231; segundo NP EN 12058. | 1 | 4.93 | 4.93
mt09mor010c |  | m³ |  | Argamassa de cimento CEM II/B-L 32,5 N tipo M-5, confeccionada em obra com 230 kg/m³ de cimento e uma proporção em volume 1/6. | 0.007 | 115.3 | 0.81
mt09mcr060c |  | kg |  | Argamassa de juntas cimentosa, CG1, para junta mínima entre 1,5 e 3 mm, segundo EN 13888. | 0.002 | 0.7 | 0
mo061 |  | h |  | Ajudante de ladrilhador. | 0.174 | 22.13 | 3.85
|  | % |  | Custos directos complementares | 2 | 9.59 | 0.19
Custo de manutenção decenal: 1,08€ nos primeiros 10 anos. | [5 empty] | Total: | 9.78