## Folha 1
RSS036 | m² |  | Pavimento vinílico homogéneo, anti-deslizante, para utilização em locais húmidos, em rolo.
Pavimento vinílico homogéneo, anti-deslizante, para utilização em locais húmidos, de 2,0 mm de espessura, com buchas em relevo, cor a escolher; fornecido em rolos de 200 cm de largura; peso total: 3150 g/m²; classificação ao uso, segundo EN ISO 10874: classe 23 para uso doméstico; classe 34 para uso comercial; classe 43 para uso industrial; Euroclasse Bfl-s1 de reacção ao fogo, segundo NP EN 13501-1. Colocação em obra: com cola de poliuretano bicomponente para aplicar em interiores e exteriores, para a colagem de pavimentos de PVC, sobre camada fina de nivelação. O preço não inclui a camada fina de nivelação.
Unitário |  | Ud |  | Descrição | Rend. | Preço unitário | Importância
mt18adq010d |  | kg |  | Cola de poliuretano bicomponente para aplicar em interiores e exteriores, para a colagem de pavimentos de PVC, sem dissolventes nem plastificantes, cor bege. | 0.225 | 5.68 | 1.28
mt18dsi040a |  | m² |  | Lâmina homogénea de PVC, anti-deslizante, para utilização em locais húmidos, de 2 mm de espessura, com buchas em relevo, cor a escolher; fornecida em rolos de 200 cm de largura; peso total: 3150 g/m²; classificação ao uso, segundo EN ISO 10874: classe 23 para uso doméstico; classe 34 para uso comercial; classe 43 para uso industrial; Euroclasse Bfl-s1 de reacção ao fogo, segundo NP EN 13501-1. | 1.1 | 27.2 | 29.92
mo026 |  | h |  | Oficial de 1ª instalador de revestimentos flexíveis. | 0.513 | 22.68 | 11.63
mo064 |  | h |  | Ajudante de instalador de revestimentos flexíveis. | 0.285 | 22.13 | 6.31
|  | % |  | Custos directos complementares | 2 | 49.14 | 0.98
Custo de manutenção decenal: 20,55€ nos primeiros 10 anos. | [5 empty] | Total: | 50.12