## Folha 1
RYY024 | m |  | Reparação de fenda em revestimento de gesso, com gesso e malha.
Reparação de fenda em revestimento de gesso sobre o paramento vertical de mais de 3 m de altura através da aplicação de uma primeira camada de emboço de gesso B1, colocação de rede de fibra de vidro tecida, anti-álcalis, com o gesso ainda fresco, posterior aplicação de uma segunda camada de emboço com o mesmo gesso e acabamento final com gesso C6, até igualar a superfície reparada com o restante revestimento do pano, preparação prévia da fenda, e posterior remoção e carga manual de entulho sobre camião ou contentor.
Unitário |  | Ud |  | Descrição |  | Rend. |  | Preço unitário | Importância
mt09pye010b |  | m³ |  | Pasta de gesso de construção B1, segundo EN 13279-1. |  | 0.004 |  | 148.5 | 0.59
mt28vye020 |  | m² |  | Rede de fibra de vidro tecida, anti-álcalis, de 5x5 mm de vão de malha, flexível e imputrescível no tempo, de 70 g/m² de massa superficial e 0,40 mm de espessura do fio, para armar gessos. |  | 0.347 |  | 0.76 | 0.26
mt09pye010a |  | m³ |  | Pasta de gesso para aplicação em camada fina C6, segundo EN 13279-1. |  | 0.001 |  | 166.7 | 0.17
mo113 |  | h |  | Operário não qualificado construção. |  | 0.392 |  | 21.45 | 8.41
mo033 |  | h |  | Oficial de 1ª gesseiro. |  | 0.334 |  | 22.68 | 7.58
mo071 |  | h |  | Ajudante de gesseiro. |  | 0.197 |  | 22.13 | 4.36
|  | % |  | Custos directos complementares |  | 2 |  | 21.37 | 0.43
[8 empty] | Total: | 21.8
Referência e título da norma |  |  |  |  | Aplicabilidade(a) |  | Obrigatoriedade(b) |  |  | Sistema(c)
EN 13279-1:2008 |  |  |  |  | 1102010 |  | 1102010 |  |  | 3/4
Gesso e produtos à base de gesso para a constr ução — Parte 1: Definições e requisitos
(a) Data de entrada em aplicação da norma harmonizada
(b) Data final do período de coexistência
(c) Sistema de avaliação e verificação da regularidade do desempenho